## Ver.G -- Cập nhật 08.2023 CMM
Information |  | Customer |  | Supplier
Name |  | BWES |  | VULCAN
Part Name 品名 |  | HOUSING HOUSING & PINS |  | HOUSING HOUSING & PINS
Part No 品番 |  | - |  | A2012004
Drawing number |  | E1060059238A0 |  | E1060059238A0
Drawing version |  | G |  | Machining_Drw.ver.G_Circle num.ver.15
Xem lịch sử sửa đổi trong file Master management
Drawing Image | [9 empty] | NA | Không áp dụng/ Not applicable
[10 empty] | ∆ | Đang thảo luận/ In Discusion
Mặt đo lường/ Measured surface
[10 empty] | □ | Gia công đến gia công/ Machining to machining
[10 empty] | ○ | Phôi đến gia công/ casting to machining
[10 empty] | ● | Phôi đến phôi/ casting to casting
Phân loại đặc tính/ Classified Char.
[10 empty] | ○ | OTC: Đặc tính dung sai khác/ Other Toleranced Characteristics
[10 empty] | <qc> | Quality Characteristics
[10 empty] | <sc> | Special Characteristics
Circle number | Content check 檢查項目 |  | Specification |  |  | Unit | Measured surface | Classified Char. | Tool check |  |  | Judged
| Characteristic | Symbol on drawing | Nominal | Lower tol | Upper tol
Purpose
1 | Length Chiều dài | Basic dimesion Kích thước cơ bản | 25.23 | -0.25 | 0.25 | mm |  |  | CMM Máy đo 3D |  |  | NG
2 | Length Chiều dài | Basic dimesion Kích thước cơ bản | 27.81 | -0.25 | 0.25 | mm |  |  | CMM Máy đo 3D |  |  | ∆
3 | Length Chiều dài | Basic dimesion Kích thước cơ bản | 48.51 | -0.25 | 0.25 | mm |  |  | CMM Máy đo 3D |  |  | ∆
4 | Length Chiều dài | Basic dimesion Kích thước cơ bản | 2.07 | -0.25 | 0.25 | mm |  |  | CMM Máy đo 3D |  |  | NG
5 | Length Chiều dài | Specified tolerance Dung sai cụ thể | 0.8 | -0.1 | 0.1 | mm |  |  | Contour Máy đo biên dạng |  |  | ∆
6 | Angle Góc | Specified tolerance Dung sai cụ thể | 45 | -0.5 | 0.5 | Degree |  |  | Contour Máy đo biên dạng |  |  | NG
7 | Length Chiều dài | Basic dimesion Kích thước cơ bản | 15.21 | -0.25 | 0.25 | mm |  |  | CMM/Height gauge Máy đo 3D/Thước đo cao |  |  | NG
8 | Length Chiều dài | Basic dimesion Kích thước cơ bản | 35.81 | -0.25 | 0.25 | mm |  |  | CMM/Height gauge Máy đo 3D/Thước đo cao |  |  | ∆
9 | Length Chiều dài | MIN | 5 | -0.75 | 0.75 | mm |  |  | Caliper Thước kẹp |  |  | ∆
10 | Diamater Đường kính | Specified tolerance Dung sai cụ thể | 20.4 | -0.1 | 0.1 | mm |  | <qc> | CMM/Caliper/Pin Máy đo 3D/Thước kẹp/Pin |  |  | ∆
11 | Position Vị trí |  | 0.4 | -0.4 | 0 | mm |  |  | CMM Máy đo 3D |  |  | ∆
12 | Length Chiều dài | Specified tolerance Dung sai cụ thể | 64.5 | -0.3 | -0.1 | mm |  |  | CMM/Caliper Máy đo 3D/Thước kẹp |  |  | ∆
13 | Length Chiều dài | Basic dimesion Kích thước cơ bản | 2 | -0.25 | 0.25 | mm |  |  | CMM Máy đo 3D |  |  | ∆
14 | Length Chiều dài | Specified tolerance Dung sai cụ thể | 66.6 | -0.2 | 0 | mm |  | <qc> | CMM/Caliper Máy đo 3D/Thước kẹp |  |  | ∆
15-1 | Radius Bán kính | Specified tolerance Dung sai cụ thể | 11 | -0.5 | -0.3 | mm |  | <qc> | CMM/Contour Máy đo 3D/Máy đo biên dạng |  |  | NG
15-2 | Radius Bán kính | Specified tolerance Dung sai cụ thể | 11 | -0.5 | -0.3 | mm |  | <qc> | CMM/Contour Máy đo 3D/Máy đo biên dạng |  |  | NG
15-3 | Radius Bán kính | Specified tolerance Dung sai cụ thể | 11 | -0.5 | -0.3 | mm |  | <qc> | CMM/Contour Máy đo 3D/Máy đo biên dạng
15-4 | Radius Bán kính | Specified tolerance Dung sai cụ thể | 11 | -0.5 | -0.3 | mm |  | <qc> | CMM/Contour Máy đo 3D/Máy đo biên dạng
16 | Length Chiều dài | Basic dimesion Kích thước cơ bản | 46.5 | -0.25 | 0.25 | mm |  |  | CMM Máy đo 3D |  |  | NG
17 | Angle Góc | Basic dimesion Kích thước cơ bản | 23.92 | -0.5 | 0.5 | Degree |  |  | CMM Máy đo 3D
18 | Position Vị trí |  | 0.4 | -0.4 | 0 | mm |  | <sc> | CMM Máy đo 3D
19 | Flatness Độ phẳng |  | 0.2 | -0.2 | 0 | mm |  |  | CMM/Feeler gauge Máy đo 3D/Thước lá |  |  | ∆
20 | Length Chiều dài | Specified tolerance Dung sai cụ thể | 7 | 0 | 0.2 | mm |  |  | Contour Máy đo biên dạng |  |  | ∆
21 | Radius Bán kính | Specified tolerance Dung sai cụ thể | 2 | -0.15 | 0.15 | mm |  |  | Contour Máy đo biên dạng |  |  | NG
22 | Flatness Độ phẳng |  | 0.5 | -0.5 | 0 | mm |  |  | CMM/Feeler gauge Máy đo 3D/Thước lá |  |  | OK
23 | Diamater Đường kính | Specified tolerance Dung sai cụ thể | 25 | -0.25 | 0.25 | mm |  |  | Caliper Thước kẹp
24 | Position Vị trí |  | 1 | -1 | 0 | mm |  |  | CMM Máy đo 3D
25-1-1 | Thread hole Lỗ ren |  |  |  |  | mm |  |  | Thread hole gauge Dưỡng ren trong |  |  | OK
25-1-2 | Diamater Đường kính |  | 5.035 | 4.917 | 5.153 | mm |  |  | Plug gauge Pin kiểm
25-2-1 | Thread hole Lỗ ren |  |  |  |  | mm |  |  | Thread hole gauge Dưỡng ren trong
25-2-2 | Diamater Đường kính |  | 5.035 | 4.917 | 5.153 | mm |  |  | Plug gauge Pin kiểm |  |  | NG
26-1 | Position Vị trí |  | 0.4 | -0.4 | 0 | mm |  |  | CMM Máy đo 3D |  |  | OK
26-2 | Position Vị trí |  | 0.4 | -0.4 | 0 | mm |  |  | CMM Máy đo 3D |  |  | OK
27-1 | Perpendicularity Độ vuông góc |  | 0.2 | -0.2 | 0 | mm |  |  | CMM Máy đo 3D |  |  | OK
27-2 | Perpendicularity Độ vuông góc |  | 0.2 | -0.2 | 0 | mm |  |  | CMM Máy đo 3D |  |  | ∆
28 | Angle Góc | Basic dimesion Kích thước cơ bản | 19.84 | -0.5 | 0.5 | Degree |  |  | CMM Máy đo 3D |  |  | ∆
29 | Diamater Đường kính | Basic dimesion Kích thước cơ bản | 48 | -0.25 | 0.25 | mm |  |  | 2.5D device Máy đo 2.5D |  |  | ∆
30 | Flatness Độ phẳng |  | 0.1 | -0.1 | 0 | mm |  | <sc> | CMM Máy đo 3D |  |  | OK
31-1 | Roughness (Ra) Độ nhám (Ra) |  | 1.6 | -1.6 | 0 | mm |  |  | Roughness tester Máy đo độ nhám |  |  | OK
31-2 | Roughness (Ra) Độ nhám (Ra) |  | 10 | -10 | 0 | mm |  |  | Roughness tester Máy đo độ nhám |  |  | OK
32-1 | Length Chiều dài | Basic dimesion Kích thước cơ bản | 37 | -0.75 | 0.75 | mm |  |  | CMM Máy đo 3D |  |  | NG
32-2 | Length Chiều dài | Basic dimesion Kích thước cơ bản | 37 | -0.75 | 0.75 | mm |  |  | CMM Máy đo 3D |  |  | NG
Casting 鑄物
Machining 加工品
Prototype
Mass production
Note on H7: phuccan sale: Điền ô này trước để lấy thông tin
Note on F22: qc04: Cắt trực tiếp từ bản vẽ dán vô
Note on M59: cmm_user: CAN NOT CHECK
Note on M60: cmm_user: CAN NOT CHECK