## Ver.G -- Cập nhật 08.2023 CMM
Information |  | Customer |  | Supplier
Name |  | BWES |  | VULCAN
Part Name 品名 |  | HOUSING HOUSING & PINS |  | HOUSING HOUSING & PINS
Part No 品番 |  | - |  | A2012004
Drawing number |  | E1060059238A0 |  | E1060059238A0
Drawing version |  | G |  | Machining_Drw.ver.G_Circle num.ver.15
Xem lịch sử sửa đổi trong file Master management
Drawing Image | [9 empty] | NA | Không áp dụng/ Not applicable
[10 empty] | ∆ | Đang thảo luận/ In Discusion
Mặt đo lường/ Measured surface
[10 empty] | □ | Gia công đến gia công/ Machining to machining
[10 empty] | ○ | Phôi đến gia công/ casting to machining
[10 empty] | ● | Phôi đến phôi/ casting to casting
Phân loại đặc tính/ Classified Char.
[10 empty] | ○ | OTC: Đặc tính dung sai khác/ Other Toleranced Characteristics
[10 empty] | <qc> | Quality Characteristics
[10 empty] | <sc> | Special Characteristics
Circle number | Content check 檢查項目 |  | Specification |  |  | Unit | Measured surface | Classified Char. | Tool check |  |  | Judged
| Characteristic | Symbol on drawing | Nominal | Lower tol | Upper tol
1-1 | Roughness (Ra) Độ nhám (Ra) |  | 1.6 | -1.6 | 0 | mm |  | ◇ | Roughness tester Máy đo độ nhám |  |  | OK
1-2 | Roughness (Wt) Độ nhám (Wt) |  | 20 | -20 | 0 | mm |  | ◇ | Roughness tester Máy đo độ nhám |  |  | ∆
2 | Profile of a surface Biên dạng mặt |  | 0.5 | -0.5 | 0 | mm |  | ⎔ | CMM Máy đo 3D |  |  | ∆
3 | Flatness Độ phẳng |  | 0.05 | -0.05 | 0 | mm |  | ◇ | CMM Máy đo 3D |  |  | OK
4 | Flatness Độ phẳng |  | 0.5 | -0.5 | 0 | mm |  | ⎔ | CMM Máy đo 3D |  |  | ∆
5 | Profile of a surface Biên dạng mặt |  | 0.8 | -0.8 | 0 | mm |  | ⎔ | GOM |  |  | OK
6 | Profile of a surface Biên dạng mặt |  | 0.5 | -0.5 | 0 | mm |  | ⎔ | GOM |  |  | OK
7 | Position Vị trí |  | 0.05 | -0.05 | 0 | mm |  | ⎔ | CMM Máy đo 3D |  |  | ∆
8 | Diamater Đường kính | Specified tolerance Dung sai cụ thể | 102 | -0.05 | 0.05 | mm |  | ⎔ | CMM Máy đo 3D |  |  | ∆
9 | Position Vị trí |  | 0.05 | -0.05 | 0 | mm |  | ⎔ | CMM Máy đo 3D |  |  | ∆
10 | Diamater Đường kính | Specified tolerance Dung sai cụ thể | 95.09 | -0.05 | 0.05 | mm |  | ⎔ | CMM Máy đo 3D |  |  | ∆
11 | Perpendicularity Độ vuông góc |  | 0.02 | -0.02 | 0 | mm |  | ⎔ | CMM Máy đo 3D |  |  | ∆
12 | Position Vị trí |  | 0.25 | -0.25 | 0 | mm |  | ◎ | CMM Máy đo 3D |  |  | ∆
13 | Diamater Đường kính | Specified tolerance Dung sai cụ thể | 106.02 | -0.04 | 0.04 | mm |  | ◎ | CMM Máy đo 3D |  |  | ∆
14-1 | Length Chiều dài | Specified tolerance Dung sai cụ thể | 5.64 | -0.05 | 0.05 | mm |  | ⎔ | CMM/Height gauge Máy đo 3D/Thước đo cao |  |  | NG
14-2 | Length Chiều dài | Specified tolerance Dung sai cụ thể | 5.64 | -0.05 | 0.05 | mm |  | ⎔ | CMM/Height gauge Máy đo 3D/Thước đo cao |  |  | NG
14-3 | Length Chiều dài | Specified tolerance Dung sai cụ thể | 5.64 | -0.05 | 0.05 | mm |  | ⎔ | CMM/Height gauge Máy đo 3D/Thước đo cao
14-4 | Length Chiều dài | Specified tolerance Dung sai cụ thể | 5.64 | -0.05 | 0.05 | mm |  | ⎔ | CMM/Height gauge Máy đo 3D/Thước đo cao
14-5 | Length Chiều dài | Specified tolerance Dung sai cụ thể | 5.64 | -0.05 | 0.05 | mm |  | ⎔ | CMM/Height gauge Máy đo 3D/Thước đo cao |  |  | NG
14-6 | Length Chiều dài | Specified tolerance Dung sai cụ thể | 5.64 | -0.05 | 0.05 | mm |  | ⎔ | CMM/Height gauge Máy đo 3D/Thước đo cao
15 | Flatness Độ phẳng |  | 0.05 | -0.05 | 0 | mm |  | ⎔ | CMM Máy đo 3D
16 | Length Chiều dài | Specified tolerance Dung sai cụ thể | 75.37 | -0.13 | 0.13 | mm |  | ⎔ | CMM/ Height gauge Máy đo 3D/ Thước đo cao |  |  | ∆
17 | Length Chiều dài | Specified tolerance Dung sai cụ thể | 9.33 | -0.05 | 0.05 | mm |  | ◎ | CMM/Contour Máy đo 3D/Máy đo biên dạng |  |  | ∆
18 | Length Chiều dài | Specified tolerance Dung sai cụ thể | 2.55 | -0.05 | 0.05 | mm |  | ⎔ | CMM/Contour Máy đo 3D/Máy đo biên dạng |  |  | NG
19 | Radius Bán kính | Specified tolerance Dung sai cụ thể | 0.5 | -0.1 | 0.1 | mm |  | ⎔ | Contour Máy đo biên dạng |  |  | NG
20 | Radius Bán kính | Specified tolerance Dung sai cụ thể | 0.5 | -0.1 | 0.1 | mm |  | ⎔ | Contour Máy đo biên dạng
21 | Profile of a surface Biên dạng mặt |  | 0.1 | -0.1 | 0 | mm |  | ⎔ | CMM Máy đo 3D
22 | Flatness Độ phẳng |  | 0.05 | -0.05 | 0 | mm |  | ⎔ | CMM Máy đo 3D |  |  | OK
23 | Flatness Độ phẳng |  | 0.05 | -0.05 | 0 | mm |  | ⎔ | CMM Máy đo 3D
24 | Roughness (Ra) Độ nhám (Ra) |  | 0.8 | -0.8 | 0 | mm |  | ⎔ | Roughness tester Máy đo độ nhám
25-1 | Diamater Đường kính |  |  |  | 5.15 | mm |  | ⎔ | Go - No Go Gauge |  |  | OK
25-2 | Diamater Đường kính |  |  |  | 5.15 | mm |  | ⎔ | Go - No Go Gauge |  |  | OK
25-3 | Diamater Đường kính |  |  |  | 5.15 | mm |  | ⎔ | Go - No Go Gauge |  |  | OK
25-4 | Diamater Đường kính |  |  |  | 5.15 | mm |  | ⎔ | Go - No Go Gauge |  |  | OK
25-5 | Diamater Đường kính |  |  |  | 5.15 | mm |  | ⎔ | Go - No Go Gauge |  |  | ∆
26-1 | Depth Độ sâu |  |  |  | 12 | mm |  | ⎔ | Go Gauge + Caliper |  |  | ∆
26-2 | Depth Độ sâu |  |  |  | 12 | mm |  | ⎔ | Go Gauge + Caliper |  |  | ∆
26-3 | Depth Độ sâu |  |  |  | 12 | mm |  | ⎔ | Go Gauge + Caliper |  |  | OK
26-4 | Depth Độ sâu |  |  |  | 12 | mm |  | ⎔ | Go Gauge + Caliper |  |  | OK
26-5 | Depth Độ sâu |  |  |  | 12 | mm |  | ⎔ | Go Gauge + Caliper |  |  | OK
27-1 | Diamater Đường kính | General tolerance Dung sai chung | 6.3 | -0.25 | 0.25 | mm |  | ⎔ | CMM /Caliper Máy đo 3D/Thước kẹp |  |  | NG
27-2 | Diamater Đường kính | General tolerance Dung sai chung | 6.3 | -0.25 | 0.25 | mm |  | ⎔ | CMM /Caliper Máy đo 3D/Thước kẹp |  |  | NG
27-3 | Diamater Đường kính | General tolerance Dung sai chung | 6.3 | -0.25 | 0.25 | mm |  | ⎔ | CMM /Caliper Máy đo 3D/Thước kẹp |  |  | NG
27-4 | Diamater Đường kính | General tolerance Dung sai chung | 6.3 | -0.25 | 0.25 | mm |  | ⎔ | CMM /Caliper Máy đo 3D/Thước kẹp |  |  | NG
27-5 | Diamater Đường kính | General tolerance Dung sai chung | 6.3 | -0.25 | 0.25 | mm |  | ⎔ | CMM /Caliper Máy đo 3D/Thước kẹp |  |  | ∆
28-1 | Depth Độ sâu |  | 2 | -0.25 | 0.25 | mm |  | ⎔ | Caliper Thước kẹp |  |  | NG
28-2 | Depth Độ sâu |  | 2 | -0.25 | 0.25 | mm |  | ⎔ | Caliper Thước kẹp |  |  | NG
28-3 | Depth Độ sâu |  | 2 | -0.25 | 0.25 | mm |  | ⎔ | Caliper Thước kẹp |  |  | ∆
28-4 | Depth Độ sâu |  | 2 | -0.25 | 0.25 | mm |  | ⎔ | Caliper Thước kẹp |  |  | ∆
28-5 | Depth Độ sâu |  | 2 | -0.25 | 0.25 | mm |  | ⎔ | Caliper Thước kẹp |  |  | ∆
29-1 | Thread hole Lỗ ren |  |  |  |  | mm |  | ⎔ | Thread hole gauge Dưỡng ren trong |  |  | OK
29-2 | Thread hole Lỗ ren |  |  |  |  | mm |  | ⎔ | Thread hole gauge Dưỡng ren trong |  |  | ∆
29-3 | Thread hole Lỗ ren |  |  |  |  | mm |  | ⎔ | Thread hole gauge Dưỡng ren trong |  |  | OK
29-4 | Thread hole Lỗ ren |  |  |  |  | mm |  | ⎔ | Thread hole gauge Dưỡng ren trong |  |  | OK
29-5 | Thread hole Lỗ ren |  |  |  |  | mm |  | ⎔ | Thread hole gauge Dưỡng ren trong |  |  | OK
30-1 | Depth Độ sâu |  | 8 | 0 | 8 | mm |  | ⎔ | Thread hole gauge + Caliper Dưỡng ren trong +Thước kẹp |  |  | NG
30-2 | Depth Độ sâu |  | 8 | 0 | 8 | mm |  | ⎔ | Thread hole gauge + Caliper Dưỡng ren trong +Thước kẹp |  |  | NG
30-3 | Depth Độ sâu |  | 8 | 0 | 8 | mm |  | ⎔ | Thread hole gauge + Caliper Dưỡng ren trong +Thước kẹp |  |  | NG
30-4 | Depth Độ sâu |  | 8 | 0 | 8 | mm |  | ⎔ | Thread hole gauge + Caliper Dưỡng ren trong +Thước kẹp |  |  | NG
30-5 | Depth Độ sâu |  | 8 | 0 | 8 | mm |  | ⎔ | Thread hole gauge + Caliper Dưỡng ren trong +Thước kẹp |  |  | NG
31-1 | Position Vị trí |  | 0.25 | -0.25 | 0 | mm |  | ⎔ | CMM Máy đo 3D |  |  | OK
31-2 | Position Vị trí |  | 0.25 | -0.25 | 0 | mm |  | ⎔ | CMM Máy đo 3D |  |  | OK
31-3 | Position Vị trí |  | 0.25 | -0.25 | 0 | mm |  | ⎔ | CMM Máy đo 3D |  |  | OK
31-4 | Position Vị trí |  | 0.25 | -0.25 | 0 | mm |  | ⎔ | CMM Máy đo 3D |  |  | OK
31-5 | Position Vị trí |  | 0.25 | -0.25 | 0 | mm |  | ⎔ | CMM Máy đo 3D |  |  | OK
32-1 | Height Chiều cao | Specified tolerance Dung sai cụ thể | 13 | -0.2 | 0.2 | mm |  | ◇ | Caliper Thước kẹp |  |  | NG
32-2 | Height Chiều cao | Specified tolerance Dung sai cụ thể | 13 | -0.2 | 0.2 | mm |  | ◇ | Caliper Thước kẹp |  |  | NG
32-3 | Height Chiều cao | Specified tolerance Dung sai cụ thể | 13 | -0.2 | 0.2 | mm |  | ◇ | Caliper Thước kẹp |  |  | NG
32-4 | Height Chiều cao | Specified tolerance Dung sai cụ thể | 13 | -0.2 | 0.2 | mm |  | ◇ | Caliper Thước kẹp |  |  | NG
33-1 | Roughness (Ra) Độ nhám (Ra) |  | 1.6 | -1.6 | 0 | mm |  | ◇ | Roughness tester Máy đo độ nhám |  |  | OK
33-2 | Roughness (Wt) Độ nhám (Wt) |  | 20 | -20 | 0 | mm |  | ◇ | Roughness tester Máy đo độ nhám |  |  | OK
34 | Profile of a surface Biên dạng mặt |  | 0.5 | -0.5 | 0 | mm |  | ◇ | CMM Máy đo 3D |  |  | ∆
35 | Perpendicularity Độ vuông góc |  | 0.2 | -0.2 | 0 | mm |  | ⎔ | CMM Máy đo 3D |  |  | ∆
36 | Flatness Độ phẳng |  | 0.1 | -0.1 | 0 | mm |  | ◇ | CMM/Feeler gauge Máy đo 3D/ Thước lá |  |  | OK
37 | Diamater Đường kính | General tolerance Dung sai chung | 123 | -0.25 | 0.25 | mm |  | ⎔ | 2.5D device Máy đo 2.5D |  |  | ∆
38 | Height Chiều cao | Specified tolerance Dung sai cụ thể | 2.3 | -0.1 | 0.1 | mm |  | ⎔ | CMM/Height gauge Máy đo 3D/Thước đo cao |  |  | NG
39-1-1 | Chamferring angle Góc vát | Specified tolerance Dung sai cụ thể | 1.15 | -0.1 | 0.1 | mm |  | ⎔ | Contour Máy đo biên dạng |  |  | NG
39-2-1 | Chamferring angle Góc vát | General tolerance Dung sai chung | 45 | -2 | 2 | Degree |  | ⎔ | Contour Máy đo biên dạng |  |  | NG
39-1-2 | Chamferring angle Góc vát | Specified tolerance Dung sai cụ thể | 1.15 | -0.1 | 0.1 | mm |  | ⎔ | Contour Máy đo biên dạng |  |  | NG
39-2-2 | Chamferring angle Góc vát | General tolerance Dung sai chung | 45 | -2 | 2 | Degree |  | ⎔ | Contour Máy đo biên dạng |  |  | ∆
40 | Length Chiều dài | Specified tolerance Dung sai cụ thể | 2.1 | -0.05 | 0.05 | mm |  | ⎔ | CMM/Caliper Máy đo 3D/Thước kẹp |  |  | ∆
41 | Position Vị trí |  | 0.25 | -0.25 | 0 | mm |  | ⎔ | CMM Máy đo 3D |  |  | ∆
42 | Radius Bán kính | [6 empty] | ⎔ | Visual Ngoại quan |  |  | ∆
43-1 | Angle Góc | Specified tolerance Dung sai cụ thể | 60 | -3 | 3 | Degree |  | ⎔ | Visual Ngoại quan |  |  | ∆
43-2 | Angle Góc | Specified tolerance Dung sai cụ thể | 60 | -3 | 3 | Degree |  | ⎔ | Visual Ngoại quan |  |  | ∆
43-3 | Angle Góc | Specified tolerance Dung sai cụ thể | 60 | -3 | 3 | Degree |  | ⎔ | Visual Ngoại quan |  |  | ∆
43-4 | Angle Góc | Specified tolerance Dung sai cụ thể | 60 | -3 | 3 | Degree |  | ⎔ | Visual Ngoại quan |  |  | NG
43-5 | Angle Góc | Specified tolerance Dung sai cụ thể | 60 | -3 | 3 | Degree |  | ⎔ | Visual Ngoại quan |  |  | NG
44-1 | Length Chiều dài | Specified tolerance Dung sai cụ thể | 6.06 | -0.05 | 0.05 | mm |  | ⎔ | CMM/Height gauge Máy đo 3D/Thước đo cao |  |  | NG
44-2 | Length Chiều dài | Specified tolerance Dung sai cụ thể | 6.06 | -0.05 | 0.05 | mm |  | ⎔ | CMM/Height gauge Máy đo 4D/Thước đo cao |  |  | NG
44-3 | Length Chiều dài | Specified tolerance Dung sai cụ thể | 6.06 | -0.05 | 0.05 | mm |  | ⎔ | CMM/Height gauge Máy đo 5D/Thước đo cao |  |  | NG
44-4 | Length Chiều dài | Specified tolerance Dung sai cụ thể | 6.06 | -0.05 | 0.05 | mm |  | ⎔ | CMM/Height gauge Máy đo 6D/Thước đo cao |  |  | NG
44-5 | Length Chiều dài | Specified tolerance Dung sai cụ thể | 6.06 | -0.05 | 0.05 | mm |  | ⎔ | CMM/Height gauge Máy đo 7D/Thước đo cao |  |  | NG
45 | Diamater Đường kính | Specified tolerance Dung sai cụ thể | 8.4 | -0.1 | 0.1 | mm |  | ◇ | CMM/Caliper/Pin Gauge Máy đo 3D/Thước kẹp/Pin kiểm |  |  | NG
46 | Through Hole Lỗ suốt |  |  |  |  | mm |  | ⎔ | Pin Gauge Pin kiểm |  |  | OK
47 | Position Vị trí |  | 0.5 | -0.5 | 0 | mm |  | ◇ | CMM Máy đo 3D |  |  | OK
48 | Position Vị trí |  | 0.25 | -0.25 | 0 | mm |  | ◇ | CMM Máy đo 3D |  |  | OK
49 | Profile of a surface Biên dạng mặt |  | 0.5 | -0.5 | 0 | mm |  | ◇ | GOM |  |  | OK
50 | Profile of a surface Biên dạng mặt |  | 0.25 | -0.25 | 0 | mm |  | ◇ | CMM Máy đo 3D |  |  | OK
51-1 | Radius Bán kính | [6 empty] | ⎔ | Visual Ngoại quan |  |  | OK
51-2 | Radius Bán kính | [6 empty] | ⎔ | Visual Ngoại quan |  |  | OK
52 | Length Chiều dài | Specified tolerance Dung sai cụ thể | 10 | -0.15 | 0.15 | mm |  | ◇ | CMM /Caliper Máy đo 3D/Thước kẹp |  |  | ∆
53 | Through Hole Lỗ suốt |  |  |  |  | mm |  | ⎔ | Pin Gauge Pin kiểm |  |  | ∆
54 | Position Vị trí |  | 0.5 | -0.5 | 0 | mm |  | ◇ | CMM Máy đo 3D |  |  | ∆
55 | Position Vị trí |  | 0.25 | -0.25 | 0 | mm |  | ◇ | CMM Máy đo 3D |  |  | ∆
56 | Profile of a surface Biên dạng mặt |  | 0.8 | -0.8 | 0 | mm |  | ◇ | GOM |  |  | OK
57 | Diamater Đường kính | Specified tolerance Dung sai cụ thể | 8.4 | -0.1 | 0.1 | mm |  | ◇ | CMM /Caliper Máy đo 3D/Thước kẹp |  |  | NG
58 | Through Hole Lỗ suốt |  |  |  |  | mm |  | ⎔ | Pin Gauge Pin kiểm |  |  | OK
59 | Position Vị trí |  | 0.5 | -0.5 | 0 | mm |  | ◇ | CMM Máy đo 3D |  |  | OK
60 | Position Vị trí |  | 0.25 | -0.25 | 0 | mm |  | ◇ | CMM Máy đo 3D |  |  | ∆
61-1 | Position Vị trí |  | 0.25 | -0.25 | 0 | mm |  | ◇ | CMM Máy đo 3D |  |  | ∆
61-2 | Position Vị trí |  | 0.25 | -0.25 | 0 | mm |  | ◇ | CMM Máy đo 3D |  |  | ∆
62-1 | Position Vị trí |  | 0.5 | -0.5 | 0 | mm |  | ◇ | CMM Máy đo 3D |  |  | ∆
62-2 | Position Vị trí |  | 0.5 | -0.5 | 0 | mm |  | ◇ | CMM Máy đo 3D |  |  | ∆
63-1 | Length Chiều dài | Specified tolerance Dung sai cụ thể | 10 | -0.15 | 0.15 | mm |  | ◇ | CMM /Caliper Máy đo 3D/Thước kẹp |  |  | ∆
63-2 | Length Chiều dài | Specified tolerance Dung sai cụ thể | 10 | -0.15 | 0.15 | mm |  | ◇ | CMM /Caliper Máy đo 3D/Thước kẹp |  |  | ∆
64-1 | Through Hole Lỗ suốt |  |  |  |  | mm |  | ⎔ | Pin Gauge/Visual Pin kiểm/Ngoại quan |  |  | ∆
64-2 | Through Hole Lỗ suốt |  |  |  |  | mm |  | ⎔ | Pin Gauge/Visual Pin kiểm/Ngoại quan |  |  | ∆
65 | Profile of a surface Biên dạng mặt |  | 0.4 | -0.4 | 0 | mm |  | ◇ | CMM Máy đo 3D |  |  | OK
66 | Flatness Độ phẳng |  | 0.1 | -0.1 | 0 | mm |  | ◇ | CMM/Feeler gauge Máy đo 3D/ Thước lá |  |  | OK
67 | Flatness Độ phẳng |  | 0.1 | -0.1 | 0 | mm |  | ◇ | CMM/Feeler gauge Máy đo 3D/ Thước lá |  |  | ∆
68 | Profile of a surface Biên dạng mặt |  | 0.25 | -0.25 | 0 | mm |  | ◇ | CMM Máy đo 3D |  |  | OK
69 | Flatness Độ phẳng |  | 0.1 | -0.1 | 0 | mm |  | ◇ | CMM/Feeler gauge Máy đo 3D/ Thước lá |  |  | OK
70 | Profile of a surface Biên dạng mặt |  | 0.4 | -0.4 | 0 | mm |  | ◇ | CMM Máy đo 3D |  |  | OK
71 | Profile of a surface Biên dạng mặt |  | 0.5 | -0.5 | 0 | mm |  | ⎔ | GOM |  |  | ∆
72 | Position Vị trí |  | 0.1 | -0.1 | 0 | mm |  | ⎔ | CMM Máy đo 3D |  |  | ∆
73 | Diamater Đường kính | General tolerance Dung sai chung | 78 | -0.25 | 0.25 | mm |  | ⎔ | CMM Máy đo 3D |  |  | ∆
74 | Perpendicularity Độ vuông góc |  | 0.1 | -0.1 | 0 | mm |  | ◇ | CMM Máy đo 3D |  |  | ∆
75 | Position Vị trí |  | 0.4 | -0.4 | 0 | mm |  | ◇ | CMM Máy đo 3D |  |  | ∆
76 | Thread hole Lỗ ren |  |  |  |  | mm |  | ◇ | Thread hole gauge Dưỡng ren trong |  |  | ∆
77 | Through Hole Lỗ suốt |  |  |  |  | mm |  | ◇ | Pin Gauge Pin kiểm |  |  | ∆
78 | Diamater Đường kính | Specified tolerance Dung sai cụ thể | 8.4 | -0.4 | 0.4 | mm |  | ⎔ | CMM /Caliper Máy đo 3D/Thước kẹp |  |  | NG
79 | Chamferring angle Góc vát | Specified tolerance Dung sai cụ thể | 100 | -20 | 20 | Degree |  | ⎔ | Contour Máy đo biên dạng |  |  | NG
80 | Profile of a line Biên dạng đường |  | 0.5 | -0.5 | 0 | mm |  | ⎔ | CMM Máy đo 3D |  |  | ∆
81 | Radius Bán kính | General tolerance Dung sai chung | 0.8 | -0.25 | 0.25 | mm |  | ⎔ | Contour Máy đo biên dạng |  |  | ∆
82 | Length Chiều dài | General tolerance Dung sai chung | 13.5 | -0.25 | 0.25 | mm |  | ⎔ |  |  |  | ∆
83 | Length Chiều dài | Specified tolerance Dung sai cụ thể | 5.28 | -0.1 | 0.1 | mm |  | ◇ | Contour Máy đo biên dạng |  |  | ∆
84 | Length Chiều dài | Specified tolerance Dung sai cụ thể | 3.5 | -0.1 | 0.1 | mm |  | ⎔ | CMM /Contour Máy đo 3D/Máy đo biên dạng |  |  | ∆
85 | Radius Bán kính | Specified tolerance Dung sai cụ thể | 1 | -0.5 | 0.5 | mm |  | ⎔ | Contour Máy đo biên dạng |  |  | ∆
86-1 | Radius Bán kính | General tolerance Dung sai chung | 1 | -0.25 | 0.25 | mm |  | ⎔ | Contour Máy đo biên dạng |  |  | ∆
86-2 | Radius Bán kính | General tolerance Dung sai chung | 1 | -0.25 | 0.25 | mm |  | ⎔ | Contour Máy đo biên dạng |  |  | NG
87 | Radius Bán kính | Specified tolerance Dung sai cụ thể | 2 | -0.5 | 0.5 | mm |  | ⎔ | Contour Máy đo biên dạng |  |  | NG
88 | Radius Bán kính | General tolerance Dung sai chung | 3 | -0.25 | 0.25 | mm |  | ⎔ |  |  |  | ∆
89 | Diamater Đường kính | Specified tolerance Dung sai cụ thể | 82.3 | 0 | 0.3 | mm |  | ◇ | Caliper Thước kẹp |  |  | NG
90 | Angle Góc | Specified tolerance Dung sai cụ thể | 20 | -0.5 | 0.5 | Degree |  | ◇ | Contour Máy đo biên dạng |  |  | ∆
91-1 | Chamferring angle Góc vát | Specified tolerance Dung sai cụ thể | 0.5 | -0.1 | 0.1 | mm |  | ⎔ | Contour Máy đo biên dạng |  |  | NG
91-2 | Chamferring angle Góc vát | General tolerance Dung sai chung | 45 | -2 | 2 | Degree |  | ⎔ | Contour Máy đo biên dạng |  |  | NG
92 | Circularity (Roundness) Độ tròn |  | 0.2 | -0.2 | 0 | mm |  | ◇ | CMM Máy đo 3D |  |  | OK
93 | Perpendicularity Độ vuông góc |  | 0.05 | -0.05 | 0 | mm |  | ◇ | CMM Máy đo 3D |  |  | OK
94 | Position Vị trí |  | 0.5 | -0.5 | 0 | mm |  | ◇ | GOM |  |  | ∆
95 | Diamater Đường kính | Specified tolerance Dung sai cụ thể | 80.5 | 0 | 0.3 | mm |  | ◇ | CMM Máy đo 3D |  |  | ∆
96 | Position Vị trí |  | 0.1 | -0.1 | 0 | mm |  | ◇ | CMM Máy đo 3D |  |  | ∆
97 | Diamater Đường kính | Specified tolerance Dung sai cụ thể | 88.6 | 0 | 0.3 | mm |  | ◇ | CMM Máy đo 3D |  |  | NG
98 | Circularity (Roundness) Độ tròn |  | 0.2 | -0.2 | 0 | mm |  | ◇ | CMM Máy đo 3D |  |  | OK
99 | Position Vị trí |  | 0.1 | -0.1 | 0 | mm |  | ◇ | CMM Máy đo 3D |  |  | OK
100 | Diamater Đường kính | Specified tolerance Dung sai cụ thể | 95 | -0.2 | 0.2 | mm |  | ◇ | CMM Máy đo 3D |  |  | NG
101 | Angle Góc | General tolerance Dung sai chung | 30 | -2 | 2 | Degree |  | ⎔ | Contour Máy đo biên dạng |  |  | NG
102-1 | Chamferring angle Góc vát | Specified tolerance Dung sai cụ thể | 0.5 | -0.1 | 0.1 | mm |  | ⎔ | Contour Máy đo biên dạng |  |  | ∆
102-2 | Chamferring angle Góc vát | General tolerance Dung sai chung | 45 | -2 | 2 | Degree |  | ⎔ | Contour Máy đo biên dạng |  |  | ∆
103 | Length Chiều dài | Specified tolerance Dung sai cụ thể | 3.5 | -0.1 | 0.1 | mm |  | ⎔ | CMM/Height gauge Máy đo 3D/Thước đo cao |  |  | NG
104 | Length Chiều dài | General tolerance Dung sai chung | 1 | -0.25 | 0.25 | mm |  | ⎔ | Contour Máy đo biên dạng |  |  | NG
105 | Diamater Đường kính |  |  |  | 5.15 | mm |  | ⎔ | Go - No Go Gauge |  |  | OK
106 | Depth Độ sâu |  |  |  | 16 | mm |  | ⎔ | Go Gauge + Caliper |  |  | OK
107 | Diamater Đường kính | Specified tolerance Dung sai cụ thể | 6.3 | -0.3 | 0.3 | mm |  | ⎔ | Caliper Thước kẹp |  |  | NG
108 | Angle Góc | Specified tolerance Dung sai cụ thể | 100 | -20 | 20 | Degree |  | ⎔ | Contour Máy đo biên dạng |  |  | NG
109 | Thread hole Lỗ ren |  |  |  |  | mm |  | ◇ | Thread hole gauge Dưỡng ren trong |  |  | OK
110 | Depth Độ sâu |  | 12 | 0 | 12 | mm |  | ◇ | Thread hole gauge + Caliper Dưỡng ren trong +Thước kẹp |  |  | NG
111 | Position Vị trí |  | 0.4 | -0.4 | 0 | mm |  | ◇ | CMM Máy đo 3D |  |  | OK
112 | Perpendicularity Độ vuông góc |  | 0.1 | -0.1 | 0 | mm |  | ◇ | CMM Máy đo 3D |  |  | OK
113 | Perpendicularity Độ vuông góc |  | 0.1 | -0.1 | 0 | mm |  | ◇ | CMM Máy đo 3D |  |  | OK
114 | Position Vị trí |  | 0.4 | -0.4 | 0 | mm |  | ◇ | CMM Máy đo 3D |  |  | OK
115 | Thread hole Lỗ ren |  |  |  |  | mm |  | ◇ | Thread hole gauge Dưỡng ren trong |  |  | OK
116 | Depth Độ sâu |  | 12 | 0 | 12 | mm |  | ◇ | Thread hole gauge + Caliper Dưỡng ren trong +Thước kẹp |  |  | ∆
117 | Diamater Đường kính | Specified tolerance Dung sai cụ thể | 6.3 | -0.3 | 0.3 | mm |  | ⎔ | CMM /Caliper Máy đo 3D/Thước kẹp |  |  | NG
118 | Angle Góc | Specified tolerance Dung sai cụ thể | 100 | -20 | 20 | Degree |  | ⎔ | Contour Máy đo biên dạng |  |  | ∆
119 | Diamater Đường kính |  |  |  | 5.15 | mm |  | ⎔ | Go - No Go Gauge |  |  | OK
120 | Depth Độ sâu |  |  |  | 16 | mm |  | ⎔ | Go Gauge + Caliper |  |  | OK
121 | Length Chiều dài | Specified tolerance Dung sai cụ thể | 38.82 | -0.06 | 0.06 | mm |  | ⎔ | CMM Máy đo 3D |  |  | NG
122 | Length Chiều dài | Specified tolerance Dung sai cụ thể | 29.43 | -0.05 | 0.05 | mm |  | ⎔ | CMM Máy đo 3D |  |  | NG
123 | Profile of a surface Biên dạng mặt |  | 0.3 | -0.3 | 0 | mm |  | ⎔ | CMM Máy đo 3D |  |  | OK
124 | Radius Bán kính | Specified tolerance Dung sai cụ thể | 0.5 | -0.1 | 0.1 | mm |  | ⎔ | Contour Máy đo biên dạng |  |  | NG
125 | Radius Bán kính | Specified tolerance Dung sai cụ thể | 0.6 | -0.2 | 0.2 | mm |  | ⎔ | Contour Máy đo biên dạng |  |  | NG
126 | Angle Góc | General tolerance Dung sai chung | 30 | -2 | 2 | Degree |  | ⎔ | Contour Máy đo biên dạng |  |  | NG
127 | Diamater Đường kính | Specified tolerance Dung sai cụ thể | 48.57 | -0.1 | 0.1 | mm |  | ⎔ | CMM Máy đo 3D |  |  | NG
128 | Cylindricity Độ trục |  | 0.05 | -0.05 | 0 | mm |  | ◎ | CMM Máy đo 3D |  |  | OK
129 | Position Vị trí |  | 0.05 | -0.05 | 0 | mm |  | ◎ | CMM Máy đo 3D |  |  | ∆
130 | Diamater Đường kính | Specified tolerance Dung sai cụ thể | 45.57 | -0.05 | 0.05 | mm |  | ◎ | CMM Máy đo 3D |  |  | NG
131 | Position Vị trí |  | 0.1 | -0.1 | 0 | mm | □ |  | CMM Máy đo 3D |  |  | OK
132-1 | Diamater Đường kính | Specified tolerance Dung sai cụ thể | 11.4 | -0.4 | 0.5 | mm | □ |  | CMM Máy đo 3D |  |  | NG
132-2 | Diamater Đường kính | Specified tolerance Dung sai cụ thể | 11.4 | -0.4 | 0.5 | mm | □ |  | CMM Máy đo 3D |  |  | NG
133-1 | Radius Bán kính | Basic dimesion Kích thước cơ bản | 7 | -0.25 | 0.25 | mm | □ |  | CMM Máy đo 3D |  |  | ∆
133-2 | Radius Bán kính | Basic dimesion Kích thước cơ bản | 7 | -0.25 | 0.25 | mm | □ |  | CMM Máy đo 3D |  |  | ∆
134 | Diamater Đường kính | General tolerance Dung sai chung | 37.4 | -0.3 | 0.3 | mm | □ |  | CMM Máy đo 3D |  |  | NG
135-1 | Diamater Đường kính | Basic dimesion Kích thước cơ bản | 14 | -0.25 | 0.25 | mm | □ |  | CMM Máy đo 3D |  |  | ∆
135-2 | Diamater Đường kính | Basic dimesion Kích thước cơ bản | 14 | -0.25 | 0.25 | mm | □ |  | CMM Máy đo 3D |  |  | ∆
136 | Position Vị trí |  | 0.5 | -0.5 | 0 | mm | □ |  | CMM Máy đo 3D |  |  | OK
137 | Length Chiều dài | Specified tolerance Dung sai cụ thể | 12 | -0.7 | 0.7 | mm | ○ |  | CMM Máy đo 3D |  |  | NG
138 | Position Vị trí |  | 0.5 | -0.5 | 0 | mm | □ |  | CMM Máy đo 3D |  |  | OK
139 | Length Chiều dài | Basic dimesion Kích thước cơ bản | 12 | -0.25 | 0.25 | mm | ○ |  | Caliper Thước kẹp |  |  | ∆
140 | Position Vị trí |  | 1 | -1 | 0 | mm | □ |  | CMM Máy đo 3D |  |  | OK
141 | Length Chiều dài | Basic dimesion Kích thước cơ bản | 9.5 | -0.25 | 0.25 | mm | □ |  | Caliper Thước kẹp |  |  | ∆
142 | Position Vị trí |  | 1 | -1 | 0 | mm | ○ |  | CMM Máy đo 3D |  |  | OK
143 | Length Chiều dài | Basic dimesion Kích thước cơ bản | 8 | -0.25 | 0.25 | mm | □ |  | CMM Máy đo 3D |  |  | ∆
144 | Length Chiều dài | Basic dimesion Kích thước cơ bản | 32.8 | -0.25 | 0.25 | mm | ○ |  | CMM Máy đo 3D |  |  | ∆
145 | Length Chiều dài | Basic dimesion Kích thước cơ bản | 69.9 | -0.25 | 0.25 | mm | ○ |  | CMM Máy đo 3D |  |  | ∆
146 | Parallelism Độ song song |  | 0.4 | -0.4 | 0 | mm | ○ |  | CMM Máy đo 3D |  |  | OK
147 | Length Chiều dài | Specified tolerance Dung sai cụ thể | 7 | -0.5 | 0.5 | mm | ○ |  | Caliper Thước kẹp |  |  | NG
148 | Position Vị trí |  | 0.5 | -0.5 | 0 | mm | □ |  | CMM Máy đo 3D |  |  | OK
149 | Flatness Độ phẳng |  | 0.15 | -0.15 | 0 | mm | □ |  | CMM Máy đo 3D |  |  | OK
150 | Radius Bán kính | Basic dimesion Kích thước cơ bản | 8.15 | -0.25 | 0.25 | mm | □ |  | CMM Máy đo 3D |  |  | ∆
151 | Thread hole Lỗ ren | M6-6H |  |  |  | mm | □ | <qc> | Thread hole gauge Dưỡng ren trong |  |  | OK
152 | Position Vị trí |  | 0.3 | -0.3 | 0 | mm | □ |  | CMM Máy đo 3D |  |  | OK
153 | Position Vị trí |  | 0.1 | -0.1 | 0 | mm | □ |  | CMM Máy đo 3D |  |  | OK
154 | Length Chiều dài | Basic dimesion Kích thước cơ bản | 45.49 | -0.25 | 0.25 | mm | □ |  | CMM Máy đo 3D |  |  | ∆
155 | Profile of a surface Biên dạng mặt |  | 2 | -2 | 0 | mm | ○ |  | CMM Máy đo 3D |  |  | OK
156 | Profile of a surface Biên dạng mặt |  | 1.5 | -1.5 | 0 | mm | ○ |  | CMM Máy đo 3D |  |  | OK
157 | Radius Bán kính | Specified tolerance Dung sai cụ thể | 30 | 0 | 0.5 | mm | □ |  | CMM Máy đo 3D |  |  | NG
158 | Concentricity Độ đồng tâm |  | 0.2 | -0.2 | 0 | mm | □ |  | CMM Máy đo 3D |  |  | OK
159 | Angle Góc | Basic dimesion Kích thước cơ bản | 46.06 | -0.5 | 0.5 | Degree | □ |  | CMM Máy đo 3D |  |  | ∆
160 | Diamater Đường kính | Basic dimesion Kích thước cơ bản | 56 | -0.25 | 0.25 | mm | □ |  | CMM Máy đo 3D |  |  | ∆
161 | Flatness Độ phẳng |  | 0.1 | -0.1 | 0 | mm | □ |  | CMM Máy đo 3D |  |  | OK
162 | Roughness (Ra) Độ nhám (Ra) |  | 1.6 | -1.6 | 0 | μm | □ |  | Roughness tester Máy đo độ nhám |  |  | OK
163 | Angle Góc | Basic dimesion Kích thước cơ bản | 25.86 | -0.5 | 0.5 | Degree | □ |  | CMM Máy đo 3D |  |  | ∆
164 | Thread hole Lỗ ren | M6-6H |  |  |  | mm | □ | <qc> | Thread hole gauge Dưỡng ren trong |  |  | OK
165 | Position Vị trí |  | 0.8 | -0.8 | 0 | mm | □ |  | CMM Máy đo 3D |  |  | OK
166 | Position Vị trí |  | 0.3 | -0.3 | 0 | mm | □ |  | CMM Máy đo 3D |  |  | OK
167 | Perpendicularity Độ vuông góc |  | 0.1 | -0.1 | 0 | mm | □ |  | CMM Máy đo 3D |  |  | OK
168 | Length Chiều dài | Basic dimesion Kích thước cơ bản | 38.19 | -0.25 | 0.25 | mm | □ |  | CMM Máy đo 3D |  |  | ∆
169 | Length Chiều dài | Specified tolerance Dung sai cụ thể | 8.5 | -0.05 | 0.05 | mm | □ |  | Contour Máy đo biên dạng |  |  | NG
170 | Runout Độ đảo |  | 0.03 | -0.03 | 0 | mm | □ |  | CMM Máy đo 3D |  |  | OK
171 | Profile of a surface Biên dạng mặt |  | 0.035 | -0.035 | 0 | mm | □ |  | CMM Máy đo 3D |  |  | OK
172 | Radius Bán kính | Specified tolerance Dung sai cụ thể | 5 | 0 | 1 | mm | □ |  | Contour Máy đo biên dạng |  |  | NG
173 | Diamater Đường kính | Specified tolerance Dung sai cụ thể | 39.5 | -0.1 | 0.1 | mm | □ |  | CMM/Caliper Máy đo 3D/Thước kẹp |  |  | NG
174 | Concentricity Độ đồng tâm |  | 0.2 | -0.2 | 0 | mm | □ |  | CMM Máy đo 3D |  |  | OK
174-1 | Diamater Đường kính | Basic dimesion Kích thước cơ bản | 26 | -0.25 | 0.25 | mm | □ |  | CMM Máy đo 3D |  |  | ∆
175 | Diamater Đường kính | Specified tolerance Dung sai cụ thể | 25.4 | 0 | 0.2 | mm | □ |  | CMM/Caliper Máy đo 3D/Thước kẹp |  |  | NG
176 | Length Chiều dài | 4(MIN) | 4 | 0 | 4 | mm | □ |  | Contour Máy đo biên dạng |  |  | NG
176-1 | Position Vị trí |  | 0.15 | -0.15 | 0 | mm | □ |  | CMM Máy đo 3D |  |  | OK
176-2 | Length Chiều dài | Basic dimesion Kích thước cơ bản | 33.67 | -0.0175 | 0.0175 | mm | □ | <qc> | CMM Máy đo 3D |  |  | ∆
177 | Length Chiều dài | Basic dimesion Kích thước cơ bản | 32.97 | -0.25 | 0.25 | mm | □ |  | CMM Máy đo 3D |  |  | ∆
178 | Position Vị trí |  | 0.15 | -0.15 | 0 | mm | □ |  | CMM Máy đo 3D |  |  | OK
179 | Length Chiều dài | Specified tolerance Dung sai cụ thể | 1 | -0.1 | 0.1 | mm | □ |  | Contour Máy đo biên dạng |  |  | NG
180 | Roughness (Rz) Độ nhám (Rz) |  | 10 | -10 | 0 | μm | □ |  | Roughness tester Máy đo độ nhám |  |  | OK
181 | Angle Góc | Specified tolerance Dung sai cụ thể | 60 | -2 | 2 | Degree | □ |  | CMM Máy đo 3D |  |  | NG
182-1 | Diamater (Average) Đường kính |  | 40 | 0 | 0.025 | mm | □ | <sc> | CMM/Caliper Máy đo 3D/Thước kẹp |  |  | NG
182-2 | Diamater (Min) Đường kính |  | 40 | 0 | 0.025 | mm | □ | <sc> | CMM/Caliper Máy đo 3D/Thước kẹp |  |  | NG
182-3 | Diamater (Max) Đường kính |  | 40 | 0 | 0.025 | mm | □ | <sc> | CMM/Caliper Máy đo 3D/Thước kẹp |  |  | NG
183 | Position Vị trí |  | 0.5 | -0.5 | 0 | mm | □ | <qc> | CMM Máy đo 3D |  |  | OK
184 | Perpendicularity Độ vuông góc |  | 0.08 | -0.08 | 0 | mm | □ |  | CMM Máy đo 3D |  |  | OK
185 | Angle Góc | Basic dimesion Kích thước cơ bản | 60 | -0.5 | 0.5 | Degree | □ |  | CMM Máy đo 3D |  |  | ∆
186 | Roughness (Rz) Độ nhám (Rz) |  | 10 | -10 | 0 | μm | □ |  | Roughness tester Máy đo độ nhám |  |  | OK
187 | Roughness (Rz) Độ nhám (Rz) |  | 16 | -16 | 0 | μm | □ |  | Roughness tester Máy đo độ nhám |  |  | OK
188 | Roughness (Rz) Độ nhám (Rz) |  | 16 | -16 | 0 | μm | □ |  | Roughness tester Máy đo độ nhám |  |  | OK
189 | Profile of a surface Biên dạng mặt |  | 0.3 | -0.3 | 0 | mm | □ |  | CMM Máy đo 3D |  |  | OK
190 | Angle Góc | Basic dimesion Kích thước cơ bản | 128.45 | -0.333 | 0.333 | Degree | □ |  | CMM Máy đo 3D |  |  | ∆
191 | Profile of a surface Biên dạng mặt |  | 0.4 | -0.4 | 0 | mm | □ |  | CMM Máy đo 3D |  |  | OK
192 | Angle Góc | Basic dimesion Kích thước cơ bản | 59.14 | -0.5 | 0.5 | Degree | □ |  | CMM Máy đo 3D |  |  | ∆
193 | MATERIAL: | BW-S3424 | [6 empty] | Spectrometer |  |  | OK
194 | PART FREE FORM BURRS AND SHARP EDGES. | [7 empty] | Visual Ngoại quan |  |  | OK
195 | CLEANLINESS ACCORDING TO BWES STANDARD S-3197. | [7 empty] | JOMESHA |  |  | OK
196 | SEALING CONDITION: PRESSURE DROP <5Pa/s TO 250Ka±20 OR WITHOUT APP EARANCE OF BUBBLES UNDERWATER FOR 20s MINIUM AT A MINIUM PRESSURE OF 2.5 bar. | [7 empty] | Leakage tester | Leakage tester | Leakage tester | OK
197 | POROSITY ACCORDING TABLE CLASS 2 EXCEPT MAKED AREAS | [7 empty] | Visual Ngoại quan | Visual Ngoại quan | Visual Ngoại quan | OK
198 | DIMENSIONS NOT SPECIFIED ON DRAWING, ACCORDING TO 3D MODEL. | [7 empty] | Visual Ngoại quan | Visual Ngoại quan | Visual Ngoại quan | OK
199 | TOLERANCES NOT INDICATED: | [7 empty] | Visual Ngoại quan | Visual Ngoại quan | Visual Ngoại quan | OK
200 | VALVE HOUSING | 1PC | [6 empty] | Visual Ngoại quan | Visual Ngoại quan | Visual Ngoại quan | OK
201 | SPRING PIN ISO 8752-4x10-N-A/ ASME B18.8.4M TYPE B | 2PCS | [6 empty] | Visual Ngoại quan | Visual Ngoại quan | Visual Ngoại quan | OK
Casting 鑄物
Machining 加工品
Prototype
Mass production
Note on H7: phuccan sale: Điền ô này trước để lấy thông tin
Note on F22: qc04: Cắt trực tiếp từ bản vẽ dán vô
Note on M229: kpvulcan08: CMM ĐỔI THÀNH CALIPER
Note on G261: THAY ĐỔI DUNG SAI THEO YÊU CẦU A.VŨ 270423 TỪ +-0.075 SANG +-0.0175