## DATA
|  |  |  | All Dimension Inspection Report 檢查基準書兼成績書 | [8 empty] | Date of issue 製作日
Information |  | Customer |  | Supplier |  |  |  | Customer 客戶 |  |  | Judged 判定 |  | Prepared by 製作
Name |  | BW |  | VULCAN
Part Name 品名 |  | VALVE BODY - MACHINING |  | VALVE BODY - MACHINING
Part No 品番 |  | NA |  | A1811036
Drawing number |  | E1060006574 |  | E1060006574
Drawing version |  | R16146 |  | Machining_Drw.ver.R16146_Circle num.ver.01
Xem lịch sử sửa đổi trong file Master management
Drawing 圖面 ~ Image 照片 | [9 empty] | NA | Không áp dụng/ Not applicable
[10 empty] | ∆ | Đang thảo luận/ In Discusion
Mặt đo lường/ Measured surface
[10 empty] | o | Gia công đến gia công/ Machining to machining
[10 empty] | ¡ | Phôi đến gia công/ casting to machining
[10 empty] | l | Phôi đến phôi/ casting to casting
Phân loại đặc tính/ Classified Char.
[10 empty] |  | OTC: Đặc tính dung sai khác/ Other Toleranced Characteristics
[10 empty] | ◇ | CIC: Đặc tính khách hàng cuối quan tâm/Customer Interface Characteristic
[10 empty] | ◎ | KC: Đặc tính chủ chốt/ Key Characteristic
Circle number | Content check 檢查項目 |  | Specification |  |  | Unit | Measured surface | Classified Char. | Tool check 測定工具 |  |  | 2023-10-02 20:17:26 | Judged 判定
| Characteristic | Symbol on drawing | Nominal | Lower tol | Upper tol | [6 empty] | B 3930-108
[9 empty] | Purpose |  |  | M.001
1-1 | Inner Diameter 内徑 | Specified tolerance |  | 8.9 | 9.1 | mm |  | 2 | CMM 三次元 |  |  | 9.04 | NG
1-2 | Inner Diameter 内徑 | Specified tolerance |  | 8.9 | 9.1 | mm |  | 2 | CMM 三次元 |  |  | 9.048 | NG
1-3 | Inner Diameter 内徑 | Specified tolerance |  | 8.9 | 9.1 | mm |  | 2 | CMM 三次元 |  |  | 9.061 | NG
2-1 | Position 位置度 |  |  | 0 | 0.8 | mm |  |  | CMM 三次元 |  |  | 0.928 | OK
2-1 (Z) | Position (Z) 位置度 | Reference | -45.5 |  |  | mm |  |  | CMM VC-MC015 三次元 |  |  | -45.459
2-1 (X) | Position (X) 位置度 | Reference | 10 |  |  | mm |  |  | CMM VC-MC015 三次元 |  |  | 9.538
2-2 | Position 位置度 |  |  | 0 | 0.8 | mm |  |  | CMM 三次元 |  |  | 0.994 | OK
2-2 (Z) | Position (Z) 位置度 | Reference | -45.5 |  |  | mm |  |  | CMM VC-MC015 三次元 |  |  | -45.501
2-2 (X) | Position (X) 位置度 | Reference | 123 |  |  | mm |  |  | CMM VC-MC015 三次元 |  |  | 122.503
2-3 | Position 位置度 |  |  | 0 | 0.8 | mm |  |  | CMM 三次元 |  |  | 0.909 | OK
2-3 (Z) | Position (Z) 位置度 | Reference | 46 |  |  | mm |  |  | CMM VC-MC015 三次元 |  |  | 46.034
2-3 (X) | Position (X) 位置度 | Reference | 68 |  |  | mm |  |  | CMM VC-MC015 三次元 |  |  | 67.547
3-1 | Position 位置度 |  |  | 0 | 0.2 | mm |  | 2 | CMM 三次元 |  |  | 0.033 | OK
3-1 (Z) | Position (Z) 位置度 | Reference | 0 |  |  | mm |  |  | CMM VC-MC015 三次元 |  |  | 0
3-1 (X) | Position (X) 位置度 | Reference | 0 |  |  | mm |  |  | CMM VC-MC015 三次元 |  |  | 0
3-2 | Position 位置度 |  |  | 0 | 0.2 | mm |  | 2 | CMM 三次元 |  |  | 0.04 | OK
3-2 (Z) | Position (Z) 位置度 | Reference | 0 |  |  | mm |  |  | CMM VC-MC015 三次元 |  |  | 0
3-2 (X) | Position (X) 位置度 | Reference | 113 |  |  | mm |  |  | CMM VC-MC015 三次元 |  |  | 112.965
3-3 | Position 位置度 |  |  | 0 | 0.2 | mm |  | 2 | CMM 三次元 |  |  | 0.015 | OK
3-3 (Z) | Position (Z) 位置度 | Reference | 91.5 |  |  | mm |  |  | CMM VC-MC015 三次元 |  |  | 91.515
3-3 (X) | Position (X) 位置度 | Reference | 58 |  |  | mm |  |  | CMM VC-MC015 三次元 |  |  | 57.974
4-1 | Length 寸法 | Basic dimension | 45.5 | -0.25 | 0.25 | mm |  |  | CMM 三次元 |  |  | 45.474 | ∆
4-2 | Length 寸法 | Basic dimension | 45.5 | -0.25 | 0.25 | mm |  |  | CMM 三次元 |  |  | 45.543 | ∆
5 | Length 寸法 | Basic dimension | 113 | -0.25 | 0.25 | mm |  |  | CMM 三次元 |  |  | 112.965 | ∆
6 | Length 寸法 | Basic dimension | 34 | -0.1 | 0.1 | mm |  |  | CMM 三次元 |  |  | -34.194 | ∆
7 | Length 寸法 | Basic dimension | 10 | -0.25 | 0.25 | mm |  |  | CMM 三次元 |  |  | 9.538 | ∆
8 | Length 寸法 | Basic dimension | 91.5 | -0.25 | 0.25 | mm |  |  | CMM 三次元 |  |  | 91.515 | ∆
9 | Length 寸法 | Basic dimension | 58 | -0.25 | 0.25 | mm |  |  | CMM 三次元 |  |  | 57.974 | ∆
10 | Angle 角度 | Specified tolerance |  | 27 | 33 | Degree |  |  | Contour Measuring Instrument VC-MC013 形狀測定器 |  |  |  | NG
11 | Chamfering 倒角 | Specified tolerance |  | 0.8 | 1.2 | mm |  |  | Contour Measuring Instrument VC-MC013 形狀測定器 |  |  |  | NG
12 | Length 寸法 | Specified tolerance |  | 2.8 | 3.2 | mm |  |  | Contour Measuring Instrument VC-MC013 形狀測定器 |  |  |  | NG
13 | Hole depth 孔深 | Specified tolerance |  | 11.7 | 12.3 | mm |  |  | 6.05PIN+游標卡尺 |  |  |  | NG
14 | Length 寸法 | Specified tolerance (Max) |  | 0 | 1.2 | mm |  |  | 用5.42的PIN規+游標卡尺 |  |  |  | OK
15 | Surface roughness 面粗度 |  |  | 0 | 1.6 | micromet |  |  | Surface Roughness Tester VC-MC009 面粗度測定器 |  |  |  | OK
16 | Angle 角度 | Specified tolerance |  | 115 | 121 | Degree |  |  | Contour Measuring Instrument VC-MC013 形狀測定器 |  |  |  | NG
17 | Inner Diameter 内徑 | Specified tolerance |  | 5.42 | 5.58 | mm |  |  | Pin |  |  |  | OK
18 | Surface roughness 面粗度 | Specified tolerance |  | 0 | 1.6 | micromet |  |  | Surface Roughness Tester VC-MC009面粗度測定器 |  |  |  | OK
19 | Inner Diameter 内徑 | Specified tolerance |  | 6.051 | 6.091 | mm |  |  | CMM 三次元 |  |  | 5.996 | NG
20 | Position 位置度 |  |  | 0 | 0.05 | mm |  |  | CMM 三次元 |  |  | 0.002 | OK
20 (X) | Position (X) 位置度 | Reference |  |  |  | mm |  |  | CMM VC-MC015 三次元 |  |  | 0
20 (Y) | Position (Y) 位置度 | Reference |  |  |  | mm |  |  | CMM VC-MC015 三次元 |  |  | -0.001
21 | Length 寸法 | Specified tolerance |  | 4.1 | 4.3 | mm |  |  | Height GaugesVC-HG015+ Pin 高度測定器+GO+NOGO規 |  |  |  | NG
22 | Radius R角 | Specified tolerance |  | 0.5 | 1.5 | mm |  |  | Contour Measuring Instrument VC-MC013 形狀測定器 |  |  |  | NG
23 | Radius R角 | Specified tolerance |  | 0.4 | 0.6 | mm |  |  | Contour Measuring Instrument VC-MC013 形狀測定器 |  |  |  | NG
24 | Length 寸法 | Specified tolerance (Min) |  | 3 | 4.5 | mm |  |  | Height Gauges VC-HG015高度測定器 |  |  |  | NG
25-1 | Length 寸法 | Basic dimension | 5.5 | -0.25 | 0.25 | mm |  |  | CMM 三次元 |  |  | 5.416 | ∆
25-2 | Length 寸法 | Basic dimension | 5.5 | -0.25 | 0.25 | mm |  |  | CMM 三次元 |  |  | 5.586 | ∆
25-3 | Length 寸法 | Basic dimension | 5.5 | -0.25 | 0.25 | mm |  |  | CMM 三次元 |  |  | 5.426 | ∆
25-4 | Length 寸法 | Basic dimension | 5.5 | -0.25 | 0.25 | mm |  |  | CMM 三次元 |  |  | 5.292 | ∆
26-1 | Length 寸法 | Basic dimension | 5.5 | -0.25 | 0.25 | mm |  |  | CMM 三次元 |  |  | -5.567 | ∆
26-2 | Length 寸法 | Basic dimension | 5.5 | -0.25 | 0.25 | mm |  |  | CMM 三次元 |  |  | -5.619 | ∆
26-3 | Length 寸法 | Basic dimension | 5.5 | -0.25 | 0.25 | mm |  |  | CMM 三次元 |  |  | -5.551 | ∆
26-4 | Length 寸法 | Basic dimension | 5.5 | -0.25 | 0.25 | mm |  |  | CMM 三次元 |  |  | -5.607 | ∆
27 | Profile |  |  | 0 | 0.5 | mm |  |  | CMM 三次元 |  |  | 0.023 | OK
28-1 | Inner Diameter 内徑 | Specified tolerance |  | 3.6 | 4 | mm |  |  | CMM 三次元 |  |  | 3.811 | NG
28-2 | Inner Diameter 内徑 | Specified tolerance |  | 3.6 | 4 | mm |  |  | CMM 三次元 |  |  | 3.814 | NG
28-3 | Inner Diameter 内徑 | Specified tolerance |  | 3.6 | 4 | mm |  |  | CMM 三次元 |  |  | 3.818 | NG
28-4 | Inner Diameter 内徑 | Specified tolerance |  | 3.6 | 4 | mm |  |  | CMM 三次元 |  |  | 3.782 | NG
28-5 | Inner Diameter 内徑 | Specified tolerance |  | 3.6 | 4 | mm |  |  | CMM 三次元 |  |  | 3.788 | NG
28-6 | Inner Diameter 内徑 | Specified tolerance |  | 3.6 | 4 | mm |  |  | CMM 三次元 |  |  | 3.77 | NG
28-7 | Inner Diameter 内徑 | Specified tolerance |  | 3.6 | 4 | mm |  |  | CMM 三次元 |  |  | 3.794 | NG
28-8 | Inner Diameter 内徑 | Specified tolerance |  | 3.6 | 4 | mm |  |  | CMM 三次元 |  |  | 3.783 | NG
29-1 | Position 位置度 |  |  | 0 | 0.3 | mm |  |  | CMM 三次元 |  |  | 0.266 | OK
29-1 (Z) | Position (Z) 位置度 | Reference | 3.97 |  |  | mm |  |  | CMM VC-MC015 三次元 |  |  | 4.052
29-1 (X) | Position (X) 位置度 | Reference | 89.5 |  |  | mm |  |  | CMM VC-MC015 三次元 |  |  | 89.395
29-2 | Position 位置度 |  |  |  | 0.3 | mm |  |  | CMM 三次元 |  |  | 0.327 | OK
29-2 (Z) | Position (Z) 位置度 | Reference | 3.97 |  |  | mm |  |  | CMM VC-MC015 三次元 |  |  | 4.08
29-2 (X) | Position (X) 位置度 | Reference | 100.5 |  |  | mm |  |  | CMM VC-MC015 三次元 |  |  | 100.378
29-3 | Position 位置度 |  |  |  | 0.3 | mm |  |  | CMM 三次元 |  |  | 0.144 | OK
29-3 (Z) | Position (Z) 位置度 | Reference | 83.5 |  |  | mm |  |  | CMM VC-MC015 三次元 |  |  | 83.488
29-3 (X) | Position (X) 位置度 | Reference | 100.5 |  |  | mm |  |  | CMM VC-MC015 三次元 |  |  | 100.571
29-4 | Position 位置度 |  |  |  | 0.3 | mm |  |  | CMM 三次元 |  |  | 0.306 | OK
29-4 (Z) | Position (Z) 位置度 | Reference | 83.5 |  |  | mm |  |  | CMM VC-MC015 三次元 |  |  | 83.427
29-4 (X) | Position (X) 位置度 | Reference | 89.5 |  |  | mm |  |  | CMM VC-MC015 三次元 |  |  | 89.366
29-5 | Position 位置度 |  |  |  | 0.3 | mm |  |  | CMM 三次元 |  |  | 0.392 | OK
29-5 (Z) | Position (Z) 位置度 | Reference | 83.5 |  |  | mm |  |  | CMM VC-MC015 三次元 |  |  | 83.685
29-5 (X) | Position (X) 位置度 | Reference | 89.5 |  |  | mm |  |  | CMM VC-MC015 三次元 |  |  | 89.434
29-6 | Position 位置度 |  |  |  | 0.3 | mm |  |  | CMM 三次元 |  |  | 0.264 | OK
29-6 (Z) | Position (Z) 位置度 | Reference | 83.5 |  |  | mm |  |  | CMM VC-MC015 三次元 |  |  | 83.402
29-6 (X) | Position (X) 位置度 | Reference | 100.5 |  |  | mm |  |  | CMM VC-MC015 三次元 |  |  | 100.411
29-7 | Position 位置度 |  |  |  | 0.3 | mm |  |  | CMM 三次元 |  |  | 0.556 | OK
29-7 (Z) | Position (Z) 位置度 | Reference | 3.97 |  |  | mm |  |  | CMM VC-MC015 三次元 |  |  | 4.101
29-7 (X) | Position (X) 位置度 | Reference | 100.5 |  |  | mm |  |  | CMM VC-MC015 三次元 |  |  | 100.255
29-8 | Position 位置度 |  |  |  | 0.3 | mm |  |  | CMM 三次元 |  |  | 0.306 | OK
29-8 (Z) | Position (Z) 位置度 | Reference | 3.97 |  |  | mm |  |  | CMM VC-MC015 三次元 |  |  | 4.02
29-8 (X) | Position (X) 位置度 | Reference | 89.5 |  |  | mm |  |  | CMM VC-MC015 三次元 |  |  | 89.355
30-1 | Length 寸法 | Basic dimension | 41.53 | -0.25 | 0.25 | mm |  |  | CMM 三次元 |  |  | -41.469 | ∆
30-2 | Length 寸法 | Basic dimension | 41.53 | -0.25 | 0.25 | mm |  |  | CMM 三次元 |  |  | -41.445 | ∆
30-3 | Length 寸法 | Basic dimension | 41.53 | -0.25 | 0.25 | mm |  |  | CMM 三次元 |  |  | -41.424 | ∆
30-4 | Length 寸法 | Basic dimension | 41.53 | -0.25 | 0.25 | mm |  |  | CMM 三次元 |  |  | 37.906 | ∆
31-1 | Length 寸法 | Basic dimension | 38 | -0.25 | 0.25 | mm |  |  | CMM 三次元 |  |  | 37.963 | ∆
31-2 | Length 寸法 | Basic dimension | 38 | -0.25 | 0.25 | mm |  |  | CMM 三次元 |  |  | 37.906 | ∆
31-3 | Length 寸法 | Basic dimension | 38 | -0.25 | 0.25 | mm |  |  | CMM 三次元 |  |  | 38.164 | ∆
31-4 | Length 寸法 | Basic dimension | 38 | -0.25 | 0.25 | mm |  |  | CMM 三次元 |  |  | 37.877 | ∆
32-1 | Thread screws 牙孔 | M8x1.25-6H | OK or NG |  |  | mm |  | SC | Thread Gauge 牙規VC-TG189-3 |  |  |  | OK
32-2 | Thread screws 牙孔 | M8x1.25-6H | OK or NG |  |  | mm |  | SC | Thread Gauge 牙規VC-TG189-3 |  |  |  | OK
33-1 | Position 位置度 |  |  | 0 | 0.1 | mm |  | 2 | CMM 三次元 |  |  | 0.279 | OK with considering MMC
33-1 (Z) | Position (Z) 位置度 | Reference | 69.5 |  |  | mm |  |  | CMM VC-MC015 三次元 |  |  | 69.574
33-1 (X) | Position (X) 位置度 | Reference | 59 |  |  | mm |  |  | CMM VC-MC015 三次元 |  |  | 58.882
33-2 | Position 位置度 |  |  | 0 | 0.1 | mm |  | 2 | CMM 三次元 |  |  | 0.245 | OK with considering MMC
33-2 (Z) | Position (Z) 位置度 | Reference | 69.5 |  |  | mm |  |  | CMM VC-MC015 三次元 |  |  | 69.559
33-2 (X) | Position (X) 位置度 | Reference | 79 |  |  | mm |  |  | CMM VC-MC015 三次元 |  |  | 78.893
34 | Length 寸法 | Basic dimension | 62.905 | -0.25 | 0.25 | mm |  |  | CMM 三次元 |  |  | 62.694 | ∆
35 | Length 寸法 | Basic dimension | 20 | -0.25 | 0.25 | mm |  |  | CMM 三次元 |  |  | 20.011 | ∆
36 | Mold number 模具編號 |  | OK or NG | [5 empty] | Visual Examination 目視 |  |  |  | OK
37 | Length 寸法 | Basic dimension | 59 | -0.25 | 0.25 | mm |  |  | CMM 三次元 |  |  | 58.882 | ∆
38-1 | Angle 角度 | Specified tolerance |  | 19.5 | 20.5 | Degree |  | 2 | CMM 三次元 |  |  | 20.047 | NG
38-2 | Angle 角度 | Specified tolerance |  | 19.5 | 20.5 | Degree |  | 2 | CMM 三次元 |  |  | 19.96 | NG
38-3 | Angle 角度 | Specified tolerance |  | 19.5 | 20.5 | Degree |  | 2 | CMM 三次元 |  |  | 20.033 | NG
38-4 | Angle 角度 | Specified tolerance |  | 19.5 | 20.5 | Degree |  | 2 | CMM 三次元 |  |  | 20.037 | NG
39 | Length 寸法 | Basic dimension | 61 | -0.25 | 0.25 | mm |  |  | CMM 三次元 |  |  | 60.935 | ∆
40-1 | Length 寸法 | Basic dimension | 22 | -0.25 | 0.25 | mm |  | 2 | CMM 三次元 |  |  | -21.94 | ∆
40-2 | Length 寸法 | Basic dimension | 22 | -0.25 | 0.25 | mm |  | 2 | CMM 三次元 |  |  | -21.955 | ∆
41 | Length 寸法 | Basic dimension | 56.53 | -0.25 | 0.25 | mm |  |  | CMM 三次元 |  |  | -56.574 | ∆
42 | Length 寸法 | Specified tolerance (Min) |  | 17.9 | 26.85 | mm |  | 2 | Height Gauges VC-HG015高度測定器 |  |  |  | NG
43 | Length 寸法 | Basic dimension | 71 | -0.25 | 0.25 | mm |  |  | CMM 三次元 |  |  | 71.068 | ∆
44-1 | Chamfering 倒角 | Specified tolerance |  | 0.8 | 1.2 | mm |  |  | Contour Measuring Instrument VC-MC013 形狀測定器 |  |  |  | NG
44-2 | Chamfering 倒角 | Specified tolerance | 45 | -1 | 1 | Degree |  |  | Contour Measuring Instrument VC-MC013 形狀測定器 |  |  |  | NG
45-1 | Thread screws 牙孔 | Specified tolerance (Min) |  | 15 | 22.5 |  |  | 2 | Thread Gauge 牙規VC-TG189-3 |  |  |  | NG
45-2 | Thread screws 牙孔 | Specified tolerance (Min) |  | 15 | 22.5 |  |  | 2 | Thread Gauge 牙規VC-TG189-3 |  |  |  | NG
46-1 | Hole depth 孔深 | Specified tolerance (Max) |  | 0 | 20 | mm |  | 2 | Caliper VC-CL147 游標卡尺 |  |  |  | OK
46-2 | Hole depth 孔深 | Specified tolerance (Max) |  | 0 | 20 | mm |  | 2 | Caliper VC-CL147 游標卡尺 |  |  |  | OK
47-1 | Chamfering 倒角 | Specified tolerance |  | 0.8 | 1.2 | mm |  |  | Contour Measuring Instrument VC-MC013 形狀測定器 |  |  |  | NG
47-2 | Chamfering 倒角 | Specified tolerance | 45 | -1 | 1 | Degree |  |  | Contour Measuring Instrument VC-MC013 形狀測定器 |  |  |  | NG
48-1 | Thread screws 牙孔 | Specified tolerance (Min) |  | 9.5 | 14.25 | mm |  | SC | Thread Gauge 牙規VC-TG189-3 |  |  |  | NG
48-2 | Thread screws 牙孔 | Specified tolerance (Min) |  | 9.5 | 14.25 | mm |  | SC | Thread Gauge 牙規VC-TG189-3 |  |  |  | NG
48-3 | Thread screws 牙孔 | Specified tolerance (Min) |  | 9.5 | 14.25 | mm |  | SC | Thread Gauge 牙規VC-TG189-3 |  |  |  | NG
49-1 | Hole depth 孔深 | Specified tolerance (Max) |  | 0 | 13 | mm |  |  | Caliper VC-CL147 游標卡尺 |  |  |  | OK
49-2 | Hole depth 孔深 | Specified tolerance (Max) |  | 0 | 13 | mm |  |  | Caliper VC-CL147 游標卡尺 |  |  |  | OK
49-3 | Hole depth 孔深 | Specified tolerance (Max) |  | 0 | 13 | mm |  |  | Caliper VC-CL147 游標卡尺 |  |  |  | OK
50 | Length 寸法 | Specified tolerance (Max) |  | 0 | 0.7 | mm |  |  | Depth Gauge 定規深度測定規 |  |  |  | OK
51 | Length 寸法 | Specified tolerance (Min) |  | 29 | 43.5 | mm |  |  | CMM 三次元 |  |  | 29.499 | NG
52 | Angle 角度 | Basic dimension | 120 | -1 | 1 | Degree |  |  | CMM 三次元 |  |  | 119.931 | ∆
53 | Length 寸法 | Specified tolerance |  | 4 | 4.1 | mm |  | 2A | CMM 三次元 |  |  | 4.034 | NG
54 | Position 位置度 |  |  | 0 | 0.1 | mm |  | 2 | CMM 三次元 |  |  | 0.028 | OK
54 (Rxy) | Position (Rxy) 位置度 | Reference | 29.673 |  |  | mm |  |  | CMM VC-MC015 三次元 |  |  | 29.511
54 (PH) | Position (PH) 位置度 | Reference | 40 |  |  | mm |  |  | CMM VC-MC015 三次元 |  |  | 40.007
55 | Inner Diameter 内徑 | Specified tolerance |  | 51.28 | 51.38 | mm |  | 2A | CMM 三次元 |  |  | 51.331 | NG
56 | Position 位置度 |  |  | 0 | 0.1 | mm |  | 2 | CMM 三次元 |  |  | 0.037 | OK
56 (X) | Position (X) 位置度 | Reference |  | 0 | 0 | mm |  |  | CMM VC-MC015 三次元 |  |  | -0.018
56 (Y) | Position (Y) 位置度 | Reference |  | 0 | 0 | mm |  |  | CMM VC-MC015 三次元 |  |  | 0.001
57 | Angle 角度 | Basic dimension | 40 | -1 | 1 | Degree |  |  | CMM 三次元 |  |  | 40.032 | ∆
58-1 | Thread screws 牙孔 | M4x0.7-6H | OK or NG |  |  | mm |  | SC | Thread Gauge 牙定規VC-TG124 |  |  |  | OK
58-2 | Thread screws 牙孔 | M4x0.7-6H | OK or NG |  |  | mm |  | SC | Thread Gauge 牙定規VC-TG124 |  |  |  | OK
58-3 | Thread screws 牙孔 | M4x0.7-6H | OK or NG |  |  | mm |  | SC | Thread Gauge 牙定規VC-TG124 |  |  |  | OK
59-1 | Inner Diameter 内徑 | Except minor thread diameter tobe ø3.5/3.3 | OK or NG |  |  | mm |  |  | Pin |  |  |  | OK
59-2 | Inner Diameter 内徑 | Except minor thread diameter tobe ø3.5/3.3 | OK or NG |  |  | mm |  |  | Pin |  |  |  | OK
59-3 | Inner Diameter 内徑 | Except minor thread diameter tobe ø3.5/3.3 | OK or NG |  |  | mm |  |  | Pin |  |  |  | OK
60-1 | Position 位置度 |  |  | 0 | 0.2 | mm |  |  | CMM 三次元 |  |  | 0.068 | OK
60-1 (Rxy) | Position (Rxy) 位置度 | Reference | 21.5 |  |  | mm |  |  | CMM VC-MC015 三次元 |  |  | 21.496
60-1 (PH) | Position (PH) 位置度 | Reference | 360 |  |  | mm |  |  | CMM VC-MC015 三次元 |  |  | 0.09
60-2 | Position 位置度 |  |  |  | 0.2 | mm |  |  | CMM 三次元 |  |  | 0.114 | OK
60-2 (Rxy) | Position (Rxy) 位置度 | Reference | 21.5 |  |  | mm |  |  | CMM VC-MC015 三次元 |  |  | 21.543
60-2 (PH) | Position (PH) 位置度 | Reference | 120 |  |  | mm |  |  | CMM VC-MC015 三次元 |  |  | 119.9
60-3 | Position 位置度 |  |  |  | 0.2 | mm |  |  | CMM 三次元 |  |  | 0.191 | OK
60-3 (Rxy) | Position (Rxy) 位置度 | Reference | 21.5 |  |  | mm |  |  | CMM VC-MC015 三次元 |  |  | 21.424
60-3 (PH) | Position (PH) 位置度 | Reference | 240 |  |  | mm |  |  | CMM VC-MC015 三次元 |  |  | 119.9
61 | Inner Diameter 内徑 |  | 43 | -0.25 | 0.25 | mm |  |  | CMM 三次元 |  |  | 42.976 | NG
62 | Angle 角度 | Basic dimension | 120 | -1 | 1 | Degree |  |  | CMM 三次元 |  |  | 119.881 | ∆
63 | Radius R角 | Specified tolerance |  | 3.2 | 4.8 | mm |  | 2 | Contour Measuring Instrument VC-MC013 形狀測定器 |  |  |  | NG
64 | Chamfering 倒角 | Specified tolerance |  | 4.2 | 4.8 | mm |  |  | Contour Measuring Instrument VC-MC013 形狀測定器 |  |  |  | NG
65 | Length 寸法 | Specified tolerance |  | 6.15 | 6.65 | mm |  | 2 | Contour Measuring Instrument VC-MC013 形狀測定器 |  |  |  | NG
66 | Angle 角度 | Specified tolerance |  | 18 | 22 | Degree |  |  | CMM 三次元 |  |  | 19.602 | NG
67 | Angle 角度 | Specified tolerance |  | 14 | 18 | Degree |  | 2 | Contour Measuring Instrument VC-MC013 形狀測定器 |  |  | 16.007 | NG
68 | Radius R角 | Specified tolerance |  | 1.2 | 2.8 | mm |  | 2 | Contour Measuring Instrument VC-MC013 形狀測定器 |  |  |  | NG
69 | Angle 角度 | Specified tolerance |  | 13 | 17 | Degree |  |  | Contour Measuring Instrument VC-MC013 形狀測定器 |  |  |  | NG
70 | Length 寸法 | Specified tolerance |  | 0.25 | 0.7 | mm |  |  | Height Gauges VC-HG015高度測定器 |  |  |  | NG
71 | Radius R角 | Specified tolerance (Max) |  | 0 | 0.4 | mm |  |  | Contour Measuring Instrument VC-MC013 形狀測定器 |  |  |  | OK
72 | Length 寸法 | Specified tolerance | 46.5 | -0.25 | 0.25 | mm |  |  | CMM 三次元 |  |  | -46.529 | NG
73 | Mold number 基準編號 |  | OK or NG | [5 empty] | Visual Examination 目視 |  |  |  | OK
74 | Length 寸法 | Basic dimension | 17 | -0.25 | 0.25 | mm |  |  | CMM 三次元 |  |  | 16.947 | ∆
75 | Profile |  |  |  | 0.3 | mm |  |  | CMM 三次元 |  |  | 0.128 | OK
76 | Profile |  |  |  | 0.08 | mm |  |  | CMM 三次元 |  |  | 0.012 | OK
77 | Length 寸法 | Basic dimension | 139.5 | -0.25 | 0.25 | mm |  |  | CMM 三次元 |  |  | 139.045 | ∆
78 | Length 寸法 | Basic dimension | 74.386 | -0.1 | 0.1 | mm |  |  | CMM 三次元 |  |  | 74.461 | ∆
79 | Length 寸法 | Basic dimension | 37.725 | -0.25 | 0.25 | mm |  |  | CMM 三次元 |  |  | 37.715 | ∆
80 | Length 寸法 | Basic dimension | 36.7 | -0.25 | 0.25 | mm |  |  | CMM 三次元 |  |  | 36.785 | ∆
81 | Length 寸法 | Basic dimension | 45 | -0.25 | 0.25 | mm |  |  | CMM 三次元 |  |  | 44.721 | ∆
82 | Length 寸法 | Basic dimension | 90 | -0.25 | 0.25 | mm |  |  | CMM 三次元 |  |  | 89.525 | ∆
83-1 | Radius R角 | Basic dimension | 13.4 | -0.25 | 0.25 | mm |  |  | CMM 三次元 |  |  | 13.167 | ∆
83-2 | Radius R角 | Basic dimension | 13.4 | -0.25 | 0.25 | mm |  |  | CMM 三次元 |  |  | 13.194 | ∆
83-3 | Radius R角 | Basic dimension | 13.4 | -0.25 | 0.25 | mm |  |  | CMM 三次元 |  |  | 13.153 | ∆
83-4 | Radius R角 | Basic dimension | 13.4 | -0.25 | 0.25 | mm |  |  | CMM 三次元 |  |  | 13.138 | ∆
84 | Outter Diameter 外徑 | Specified tolerance |  | 81.4 | 81.6 | mm |  | 2 | CMM 三次元 |  |  | 81.567 | NG
85 | Position 位置度 |  |  | 0 | 0.2 | mm |  | 2 | CMM 三次元 |  |  | 0.05 | OK
85 (Y) | Position (Y) 位置度 | Reference | 27.85 |  |  | mm |  |  | CMM VC-MC015 三次元 |  |  | 27.862
85 (Z) | Position (Z) 位置度 | Reference | 45.5 |  |  | mm |  |  | CMM VC-MC015 三次元 |  |  | 45.478
86-1 | Profile |  |  |  | 0.15 | mm |  |  | CMM 三次元 |  |  | 0.004 | OK
86-2 | Profile |  |  |  | 0.15 | mm |  |  | CMM 三次元 |  |  | 0.005 | OK
86-3 | Profile |  |  |  | 0.15 | mm |  |  | CMM 三次元 |  |  | 0.002 | OK
86-4 | Profile |  |  |  | 0.15 | mm |  |  | CMM 三次元 |  |  | 0.005 | OK
87 | Profile |  |  |  | 0.8 | mm |  |  | CMM 三次元 |  |  | 0.737 | OK
88 | Surface roughness 面粗度 |  |  | 0 | 1.6 | micromet |  | 2 | Surface Roughness Tester VC-MC009面粗度測定器 |  |  |  | OK
89 | Surface roughness 面粗度 |  |  | 0 | 1.6 | micromet |  | 2 | Surface Roughness Tester VC-MC009面粗度測定器 |  |  |  | OK
90-1 | Length 寸法 | Specified tolerance |  | 4.68 | 4.84 | mm |  | 2 | CMM 三次元 |  |  | 4.801 | NG
90-2 | Length 寸法 | Specified tolerance |  | 4.68 | 4.84 | mm |  | 2 | CMM 三次元 |  |  | 4.8 | NG
90-3 | Length 寸法 | Specified tolerance |  | 4.68 | 4.84 | mm |  | 2 | CMM 三次元 |  |  | 4.81 | NG
90-4 | Length 寸法 | Specified tolerance |  | 4.68 | 4.84 | mm |  | 2 | CMM 三次元 |  |  | 4.814 | NG
91 | Surface roughness 面粗度 |  |  | 0 | 3.2 | micromet |  | 2 | Surface Roughness Tester VC-MC009面粗度測定器 |  |  |  | OK
92 | Length 寸法 | Specified tolerance |  | 69 | 69.3 | mm |  | 2 | CMM 三次元 |  |  | 69.089 | NG
93-1 | Length 寸法 | Specified tolerance |  | 53 | 53.3 | mm |  | 2 | Caliper VC-CL147 游標卡尺 |  |  | 53.205 | NG
93-2 | Length 寸法 | Specified tolerance |  | 53 | 53.3 | mm |  | 2 | Caliper VC-CL147 游標卡尺 |  |  | 53.132 | NG
94-1 | Length 寸法 | Specified tolerance |  | 27.7 | 28 | mm |  | 2 | CMM 三次元 |  |  | 27.862 | NG
94-2 | Length 寸法 | Specified tolerance |  | 27.7 | 28 | mm |  | 2 | CMM 三次元 |  |  | 27.848 | NG
95 | Length 寸法 | Basic dimension | 36 | -0.25 | 0.25 | mm |  |  | CMM 三次元 |  |  | 36.393 | ∆
96 | Angle 角度 | Specified tolerance |  | 13 | 17 | Degree |  |  | Contour Measuring Instrument VC-MC013 形狀測定器 |  |  |  | NG
97 | Length 寸法 | Specified tolerance |  | 1.8 | 2.2 | mm |  |  | Contour Measuring Instrument VC-MC013 形狀測定器 |  |  |  | NG
98 | Radius R角 | Specified tolerance (Max) |  | 0 | 0.4 | mm |  |  | Contour Measuring Instrument VC-MC013 形狀測定器 |  |  |  | OK
99 | Length 寸法 | Basic dimension | 24 | -0.25 | 0.25 | mm |  |  | CMM 三次元 |  |  | -24.01 | ∆
100 | Length 寸法 | Basic dimension | 12 | -0.25 | 0.25 | mm |  |  | CMM 三次元 |  |  | 12.005 | ∆
101 | Length 寸法 | Basic dimension | 11 | -0.25 | 0.25 | mm |  |  | CMM 三次元 |  |  | 11.031 | ∆
102-1 | Thread screws 牙孔 | M4x0.7-6H | OK or NG |  |  | mm |  | SC | Thread Gauge 牙定規VC-TG124 |  |  |  | OK
102-2 | Thread screws 牙孔 | M4x0.7-6H | OK or NG |  |  | mm |  | SC | Thread Gauge 牙定規VC-TG124 |  |  |  | OK
103-1 | Position 位置度 |  |  | 0 | 0.15 | mm |  |  | CMM 三次元 |  |  | 0.063 | OK
103-1 (Z) | Position (Z) 位置度 | Reference | 12 |  |  | mm |  |  | CMM VC-MC015 三次元 |  |  | 12.005
103-1 (X) | Position (X) 位置度 | Reference | 11 |  |  | mm |  |  | CMM VC-MC015 三次元 |  |  | 11.031
103-2 | Position 位置度 |  |  | 0 | 0.15 | mm |  |  | CMM 三次元 |  |  | 0.155 | OK
103-2 (Z) | Position (Z) 位置度 | Reference | -12 |  |  | mm |  |  | CMM VC-MC015 三次元 |  |  | -12.005
103-2 (X) | Position (X) 位置度 | Reference | 11 |  |  | mm |  |  | CMM VC-MC015 三次元 |  |  | 10.923
104-1 | Inner Diameter 内徑 | Except minor thread diameter tobe ø3.5/3.3 | 3.5/3.3 |  |  | mm |  |  | Pin |  |  |  | OK
104-2 | Inner Diameter 内徑 | Except minor thread diameter tobe ø3.5/3.3 | 3.5/3.3 |  |  | mm |  |  | Pin |  |  |  | OK
105 | Thread depth 攻牙深 | Specified tolerance (Min) |  | 6 | 9 | mm |  | SC | Thread Gauge 牙定規VC-TG124 |  |  |  | NG
106 | Thread depth 攻牙深 | Specified tolerance (Min) |  | 6 | 9 | mm |  | SC | Thread Gauge 牙定規VC-TG124 |  |  |  | NG
107-1 | Chamfering 倒角 | Specified tolerance |  | 0.8 | 1.2 | mm |  |  | Contour Measuring Instrument VC-MC013 形狀測定器 |  |  |  | NG
107-2 | Chamfering 倒角 | Specified tolerance | 45 | -1 | 1 | Degree |  |  | Contour Measuring Instrument VC-MC013 形狀測定器 |  |  |  | NG
108-1 | Hole depth 孔深 | Specified tolerance |  | 9.5 | 10 | mm |  |  | Caliper VC-CL147 游標卡尺 |  |  |  | NG
108-2 | Hole depth 孔深 | Specified tolerance |  | 9.5 | 10 | mm |  |  | Caliper VC-CL147 游標卡尺 |  |  |  | NG
109 | Inner Diameter 内徑 | Specified tolerance |  | 13.01 | 13.03 | mm |  | 2A | CMM 三次元 |  |  | 13.022 | NG
110 | Position 位置度 |  |  | 0 | 0.075 | mm |  | 2 | CMM 三次元 |  |  | 0.067 | OK
110 (X) | Position (X) 位置度 | Reference | -37.706 |  |  | mm |  |  | CMM VC-MC015 三次元 |  |  | -37.675
110 (Y) | Position (Y) 位置度 | Reference | -1.198 |  |  | mm |  |  | CMM VC-MC015 三次元 |  |  | -1.211
111 | Inner Diameter 内徑 | Specified tolerance |  | 5.99 | 6.01 | mm |  | 2A | CMM 三次元 |  |  | 6 | NG
112 | Position 位置度 |  |  | 0 | 0.075 | mm |  | 2 | CMM 三次元 |  |  | 0.282 | OK
112 (X) | Position (X) 位置度 | Reference | -36.68 |  |  | mm |  |  | CMM VC-MC015 三次元 |  |  | -36.815
112 (Y) | Position (Y) 位置度 | Reference | 1.198 |  |  | mm |  |  | CMM VC-MC015 三次元 |  |  | 1.239
113 | Surface roughness 面粗度 |  |  | 0 | 1.6 | micromet |  |  | Surface Roughness Tester VC-MC009面粗度測定器 |  |  |  | OK
114 | Length 寸法 | Specified tolerance |  | 35.95 | 36.15 | mm |  |  | CMM 三次元 |  |  | -36.04 | NG
115 | Length 寸法 | Basic dimension | 89.09 | -0.25 | 0.25 | mm |  |  | CMM 三次元 |  |  | 89.059 | ∆
116 | Length 寸法 | Specified tolerance |  | 59.8 | 60.8 | mm |  | 2 | CMM 三次元 |  |  | 60.473 | NG
117 | Surface roughness 面粗度 |  |  | 0 | 3.2 | micromet |  |  | Surface Roughness Tester VC-MC009面粗度測定器 |  |  |  | OK
118 | Outter Diameter 外徑 | Specified tolerance |  | 64.56 | 65.56 | mm |  | 2 | CMM 三次元 |  |  | 65.212 | NG
119 | Position 位置度 |  |  | 0 | 0.7 | mm |  | 2 | CMM 三次元 |  |  | 0.086 | OK
119 (Y) | Position (Y) 位置度 | Reference | 27.85 |  |  | mm |  |  | CMM VC-MC015 三次元 |  |  | 27.848
119 (Z) | Position (Z) 位置度 | Reference | 45.5 |  |  | mm |  |  | CMM VC-MC015 三次元 |  |  | 45.543
120 | Inner Diameter 内徑 | Specified tolerance |  | 54.7 | 55.7 | mm |  |  | CMM 三次元 |  |  | 55.422 | NG
120-1 | Inner Diameter 内徑 | Basic dimension | 55 | -0.25 | 0.25 | mm |  |  | CMM 三次元 |  |  |  | ∆
121 | Surface roughness 面粗度 |  |  | 0 | 0.8 | micromet |  |  | Surface Roughness Tester VC-MC009面粗度測定器 |  |  |  | OK
122 | Inner Diameter 内徑 | Specified tolerance |  | 52.98 | 53.01 | mm |  | 2A | CMM 三次元 |  |  | 52.992 | NG
123 | Position 位置度 |  |  | 0 | 0.1 | mm |  | 2 | CMM 三次元 |  |  | 0.099 | OK
123 (Y) | Position (Y) 位置度 | Reference | 45.5 |  |  | mm |  |  | CMM VC-MC015 三次元 |  |  | 45.546
123 (Z) | Position (Z) 位置度 | Reference | -27.85 |  |  | mm |  |  | CMM VC-MC015 三次元 |  |  | -27.831
124 | Profile |  |  |  | 0.5 | mm |  | 2 | CMM 三次元 |  |  | 0.189 | OK
125 | Length 寸法 | Specified tolerance (Min) |  | 28.5 | 42.75 | mm |  |  | Height Gauges VC-HG015高度測定器 |  |  |  | NG
126 | Length 寸法 | Basic dimension | 188 | -0.25 | 0.25 | mm |  |  | CMM 三次元 |  |  | 188.28 | ∆
126-1 | Length 寸法 | Basic dimension | 181 | -0.25 | 0.25 | mm |  |  | =No.126-No.65 |  |  |  | ∆
126-2 | Length 寸法 | Basic dimension | 49 | -0.25 | 0.25 | mm |  |  | Pin & caliper |  |  |  | OK
127 | Length 寸法 | Specified tolerance |  | 26.5 | 27.5 | mm |  |  | Pin & caliper |  |  |  | OK
128-1 | Length 寸法 | Basic dimension | 129 | -0.1 | 0.1 | mm |  |  | CMM 三次元 |  |  | 129.192 | ∆
128-2 | Length 寸法 | Basic dimension | 129 | -0.1 | 0.1 | mm |  |  | CMM 三次元 |  |  | 129.146 | ∆
129 | Length 寸法 | Specified tolerance |  | 23.5 | 25.5 | mm |  |  | Pin & caliper |  |  |  | OK
130 | Radius R角 | Specified tolerance |  | 1.3 | 1.7 | mm |  | 2 | Contour Measuring Instrument VC-MC013 形狀測定器 |  |  |  | NG
131 | Length 寸法 | Specified tolerance |  | 3.125 | 3.375 | mm |  | 2 | CMM 三次元 |  |  | 3.253 | NG
132 | Inner Diameter 内徑 | Specified tolerance |  | 67.75 | 67.95 | mm |  | 3A | CMM 三次元 |  |  | 67.826 | NG
133 | Position 位置度 |  |  | 0 | 0.2 | mm |  | 2 | CMM 三次元 |  |  | 0.061 | OK
133 (Y) | Position (Y) 位置度 | Reference | 27.85 |  |  | mm |  |  | CMM VC-MC015 三次元 |  |  | 27.866
133 (Z) | Position (Z) 位置度 | Reference | 45.5 |  |  | mm |  |  | CMM VC-MC015 三次元 |  |  | 45.474
134 | Surface roughness 面粗度 |  |  | 0 | 1.6 | micromet |  | 2 | Surface Roughness Tester VC-MC009面粗度測定器 |  |  |  | OK
135 | Surface roughness 面粗度 |  |  | 0 | 1.6 | micromet |  |  | Surface Roughness Tester VC-MC009 面粗度測定器 |  |  |  | OK
136 | Radius R角 | Specified tolerance (Max) |  | 0 | 0.5 | mm |  | 2 | Contour Measuring Instrument VC-MC013 形狀測定器 |  |  |  | OK
137 | Outter Diameter 外徑 | Specified tolerance |  | 64 | 65 | mm |  | 2 | CMM 三次元 |  |  | 64.567 | NG
138 | Position 位置度 |  |  | 0 | 0.4 | mm |  | 2 | CMM 三次元 |  |  | 0.057 | OK
139 | Profile |  |  | 0 | 0.5 | mm |  | 2 | CMM 三次元 |  |  | 0.402 | OK
140 | Flatness 平面度 | Specified tolerance |  | 0 | 0.05 | mm |  | 2 | CMM 三次元 |  |  | 0.004 | OK
141 | Radius R角 | Specified tolerance (Max) |  | 0 | 1.5 | mm |  |  | Contour Measuring Instrument VC-MC013 形狀測定器 |  |  |  | OK
142 | Length 寸法 | Specified tolerance |  | 1.79 | 1.99 | mm |  |  | Depth Gauge VC-PM086 深度測定規 |  |  | -1.886 | NG
143 | Length 寸法 | Specified tolerance |  | 11.75 | 11.95 | mm |  |  | Depth Gauge VC-PM086 深度測定規 |  |  | -11.892 | NG
144-1 | Length 寸法 | Specified tolerance |  | 37.07 | 37.27 | mm |  |  | Depth Gauge VC-PM086 深度測定規 |  |  | -37.088 | NG
144-2 | Length 寸法 | Specified tolerance |  | 37.07 | 37.27 | mm |  |  | Depth Gauge VC-PM086 深度測定規 |  |  |  | NG
144-3 | Length 寸法 | Specified tolerance |  | 37.07 | 37.27 | mm |  |  | Depth Gauge VC-PM086 深度測定規 |  |  |  | NG
145 | Length 寸法 | Specified tolerance |  | 17.4 | 17.6 | mm |  |  | CMM 三次元 |  |  | -17.471 | NG
146 | Profile |  |  | 0 | 0.05 | mm |  |  | CMM 三次元 |  |  | 0.002 | OK
147 | Profile |  |  | 0 | 0.3 | mm |  |  | CMM 三次元 |  |  | 0.012 | OK
148 | Flatness 平面度 | Specified tolerance |  | 0 | 0.05 | mm |  |  | CMM 三次元 |  |  | 0.134 | OK
149 | Angle 角度 | Specified tolerance |  | 27 | 33 | Degree |  |  | Contour Measuring Instrument VC-MC013 形狀測定器 |  |  |  | NG
150 | Chamfering 倒角 | Specified tolerance |  | 0.8 | 1.2 | mm |  |  | Contour Measuring Instrument VC-MC013 形狀測定器 |  |  |  | NG
151 | Surface roughness 面粗度 |  |  | 0 | 1.6 | micromet |  |  | Surface Roughness Tester VC-MC009面粗度測定器 |  |  |  | OK
152 | Length 寸法 | Specified tolerance (Max) |  | 0 | 1 | mm |  |  | Depth Gauge VC-PM086 深度測定規 |  |  |  | OK
153 | Length 寸法 | Basic dimension | 39.69 | -0.25 | 0.25 | mm |  |  | CMM 三次元 |  |  | 40.096 | ∆
154 | Angle 角度 | Basic dimension | 45 | -1 | 1 | Degree |  |  | CMM 三次元 |  |  | 45.3 | ∆
155 | Chamfering 倒角 | Specified tolerance (Max) |  | 0 | 1 |  |  |  | Visual Examination 目視 |  |  |  | OK
156 | Chamfering 倒角 | Specified tolerance (Max) |  | 0 | 0.5 | mm |  |  | Contour Measuring Instrument VC-MC013 形狀測定器 |  |  |  | OK
157 | Inner Diameter 内徑 | Specified tolerance |  | 30.6 | 30.8 | mm |  |  | CMM 三次元 |  |  | 30.752 | NG
158 | Position 位置度 |  |  | 0 | 0.05 | mm |  |  | CMM 三次元 |  |  | 0.005 | OK with considering MMC
158 (Z) | Position (Z) 位置度 | Reference | 0 |  |  | mm |  |  | CMM VC-MC015 三次元 |  |  | -0.002
158 (X) | Position (X) 位置度 | Reference | 0 |  |  | mm |  |  | CMM VC-MC015 三次元 |  |  | 0.002
159 | Inner Diameter 内徑 | Specified tolerance |  | 21 | 21.033 | mm |  |  | CMM 三次元 |  |  | 21.016 | NG
160 | Position 位置度 |  |  | 0 | 0.05 | mm |  |  | CMM 三次元 |  |  | 0.011 | OK
160 (Z) | Position (Z) 位置度 | Reference | 0 |  |  | mm |  |  | CMM VC-MC015 三次元 |  |  | -0.004
160 (X) | Position (X) 位置度 | Reference | 0 |  |  | mm |  |  | CMM VC-MC015 三次元 |  |  | 0.004
161 | Inner Diameter 内徑 | Specified tolerance |  | 19.13 | 19.23 | mm |  |  | CMM 三次元 |  |  | 19.169 | NG
162 | Position 位置度 |  |  | 0 | 0.05 | mm |  |  | CMM 三次元 |  |  | 0.008 | OK
162 (Z) | Position (Z) 位置度 | Reference | 0 |  |  | mm |  |  | CMM VC-MC015 三次元 |  |  | -0.004
162 (X) | Position (X) 位置度 | Reference | 0 |  |  | mm |  |  | CMM VC-MC015 三次元 |  |  | 0.002
163 | Chamfering 倒角 | Specified tolerance |  | 0.4 | 0.6 | mm |  |  | Contour Measuring Instrument VC-MC013 形狀測定器 |  |  |  | NG
163 | Chamfering 倒角 | Specified tolerance | 45 | -1 | 1 | Degree |  |  | Contour Measuring Instrument VC-MC013 形狀測定器 |  |  |  | NG
164 | Inner Diameter 内徑 | Specified tolerance |  | 18.965 | 18.986 | mm |  | 2A | CMM 三次元 |  |  | 18.978 | NG
165 | Position 位置度 |  |  |  | 0.2 | mm |  |  | CMM 三次元 |  |  | 0.189 | OK
165 (Z) | Position (Z) 位置度 | Reference | -27.85 |  |  | mm |  |  | CMM VC-MC015 三次元 |  |  | -27.757
165 (X) | Position (X) 位置度 | Reference | 95 |  |  | mm |  |  | CMM VC-MC015 三次元 |  |  | 95.019
166 | Position 位置度 |  |  |  | 0.075 | mm |  | 2 | CMM 三次元 |  |  | 0.067 | OK
166 (Z) | Position (Z) 位置度 | Reference | 0 |  |  | mm |  |  | CMM VC-MC015 三次元 |  |  | 0.033
166 (X) | Position (X) 位置度 | Reference | 0 |  |  | mm |  |  | CMM VC-MC015 三次元 |  |  | 0.002
166 Ref | Position 位置度 |  |  |  | 0.075 | mm |  | 2 | CMM 三次元 |  |  | 0.067 | OK
166 (Z) | Position (Z) 位置度 | Reference | 0 |  |  | mm |  |  | CMM VC-MC015 三次元 |  |  | 0.033
166 (X) | Position (X) 位置度 | Reference | 0 |  |  | mm |  |  | CMM VC-MC015 三次元 |  |  | 0.002
166 A-D | Position 位置度 |  |  |  | 0.075 | mm |  | 2 | CMM 三次元 |  |  | 0.067 | OK
166 (Z) | Position (Z) 位置度 | Reference | 0 |  |  | mm |  |  | CMM VC-MC015 三次元 |  |  | 0.033
166 (X) | Position (X) 位置度 | Reference | 0 |  |  | mm |  |  | CMM VC-MC015 三次元 |  |  | 0.002
166 A-E | Position 位置度 |  |  |  | 0.075 | mm |  | 2 | CMM 三次元 |  |  | 0.067 | OK
166 (Z) | Position (Z) 位置度 | Reference | 0 |  |  | mm |  |  | CMM VC-MC015 三次元 |  |  | 0.033
166 (X) | Position (X) 位置度 | Reference | 0 |  |  | mm |  |  | CMM VC-MC015 三次元 |  |  | 0.002
167 | Inner Diameter 内徑 | Specified tolerance |  | 18.75 | 18.8 | mm |  |  | CMM 三次元 |  |  | 18.769 | NG
168 | Position 位置度 |  |  |  | 0.03 | mm |  |  | CMM 三次元 |  |  | 0.009 | OK
168 (Z) | Position (Z) 位置度 | Reference | 0 |  |  | mm |  |  | CMM VC-MC015 三次元 |  |  | -0.004
168 (X) | Position (X) 位置度 | Reference | 0 |  |  | mm |  |  | CMM VC-MC015 三次元 |  |  | 0
169 | Radius R角 | Specified tolerance (Max) |  | 0 | 0.4 | mm |  |  | Contour Measuring Instrument VC-MC013 形狀測定器 |  |  |  | OK
170 | Chamfering 倒角 | Specified tolerance |  | 0.2 | 0.8 | mm |  |  | Contour Measuring Instrument VC-MC013 形狀測定器 |  |  |  | NG
170 | Chamfering 倒角 | Specified tolerance | 45 | -1 | 1 | mm |  |  | Contour Measuring Instrument VC-MC013 形狀測定器 |  |  |  | NG
171 | Inner Diameter 内徑 | Specified tolerance |  | 10.14 | 10.19 | mm |  | 2 | CMM 三次元 |  |  | 10.172 | NG
172 | Position 位置度 |  |  | 0 | 0.03 | mm |  |  | CMM 三次元 |  |  | 0.015 | OK with considering MMC
172 (Z) | Position (Z) 位置度 | Reference | 0 |  |  | mm |  |  | CMM VC-MC015 三次元 |  |  | 0.001
172 (X) | Position (X) 位置度 | Reference | 0 |  |  | mm |  |  | CMM VC-MC015 三次元 |  |  | -0.007
173 | Inner Diameter 内徑 | Specified tolerance |  | 15.95 | 16.05 | mm |  |  | CMM 三次元 |  |  | 15.972 | NG
174 | Position 位置度 |  |  | 0 | 0.03 | mm |  |  | CMM 三次元 |  |  | 0.012 | OK
174 (Z) | Position (Z) 位置度 | Reference | 0 |  |  | mm |  |  | CMM VC-MC015 三次元 |  |  | -0.006
174 (X) | Position (X) 位置度 | Reference | 0 |  |  | mm |  |  | CMM VC-MC015 三次元 |  |  | -0.002
175 | Position 位置度 |  |  |  | 0.05 | mm |  |  | CMM 三次元 |  |  | 0.001 | OK
175 (Z) | Position (Z) 位置度 | Reference | 0 |  |  | mm |  |  | CMM VC-MC015 三次元 |  |  | 0.001
175 (X) | Position (X) 位置度 | Reference | 0 |  |  | mm |  |  | CMM VC-MC015 三次元 |  |  | 0
176 | Inner Diameter 内徑 | Specified tolerance |  | 17.73 | 17.83 | mm |  |  | CMM 三次元 |  |  | 17.781 | NG
177 | Position 位置度 |  |  | 0 | 0.03 | mm |  |  | CMM 三次元 |  |  | 0.007 | OK
177 (Z) | Position (Z) 位置度 | Reference | 0 |  |  | mm |  |  | CMM VC-MC015 三次元 |  |  | -0.001
177 (X) | Position (X) 位置度 | Reference | 0 |  |  | mm |  |  | CMM VC-MC015 三次元 |  |  | -0.004
178 | Inner Diameter 内徑 | Specified tolerance |  | 14.2 | 14.23 | mm |  |  | CMM 三次元 |  |  | 14.216 | NG
179 | Length 寸法 | Specified tolerance |  | 2.35 | 2.45 | mm |  | SC | Depth Gauge VC-PM017 深度測定規 |  |  |  | NG
180 | Length 寸法 | Specified tolerance |  | 1.45 | 1.55 | mm |  |  | Contour Measuring Instrument VC-MC013 形狀測定器 |  |  |  | NG
181 | Length 寸法 | Specified tolerance |  | 1.35 | 1.45 | mm |  |  | Contour Measuring Instrument VC-MC013 形狀測定器 |  |  |  | NG
182 | Length 寸法 | Specified tolerance |  | 17.65 | 17.75 | mm |  |  | Depth Gauge VC-PM086 深度測定規規 |  |  |  | NG
183-1 | Chamfering 倒角 | Specified tolerance (Max) |  | 0 | 0.5 | mm |  |  | Contour Measuring Instrument VC-MC013 形狀測定器 |  |  |  | OK
183-2 | Chamfering 倒角 | Specified tolerance | 45 | -1 | 1 | Degree |  |  | Contour Measuring Instrument VC-MC013 形狀測定器 |  |  |  | NG
184 | Length 寸法 | Specified tolerance |  | 11.15 | 11.25 | mm |  |  | Contour Measuring Instrument VC-MC013 形狀測定器 |  |  |  | NG
185 | Length 寸法 | Specified tolerance |  | 3.95 | 4.05 | mm |  |  | Contour Measuring Instrument VC-MC013 形狀測定器 |  |  |  | NG
186 | Length 寸法 | Specified tolerance |  | 1.95 | 2.05 | mm |  |  | Contour Measuring Instrument VC-MC013 形狀測定器 |  |  |  | NG
187-1 | Chamfering 倒角 | Specified tolerance |  | 0.15 | 0.35 | mm |  |  | Contour Measuring Instrument VC-MC013 形狀測定器 |  |  |  | NG
187-2 | Chamfering 倒角 | Specified tolerance | 45 | -1 | 1 | Degree |  |  | Contour Measuring Instrument VC-MC013 形狀測定器 |  |  |  | NG
188 | Radius R角 | Specified tolerance |  | 0.3 | 0.7 | mm |  |  | Contour Measuring Instrument VC-MC013 形狀測定器 |  |  |  | NG
189-1 | Length 寸法 | Specified tolerance |  | 45.015 | 45.175 | mm |  |  | CMM 三次元 |  |  | -45.184 | NG
189-2 | Length 寸法 | Specified tolerance |  | 45.015 | 45.175 | mm |  |  | CMM 三次元 |  |  |  | NG
190 | Inner Diameter 内徑 | Specified tolerance |  | 10.14 | 10.19 | mm |  | 2 | CMM 三次元 |  |  | 10.176 | NG
191 | Position 位置度 |  |  |  | 0.03 | mm |  | 2 | CMM 三次元 |  |  | 0.013 | OK with considering MMC
191 (Z) | Position (Z) 位置度 | Reference | 0 |  |  | mm |  |  | CMM VC-MC015 三次元 |  |  | 0.005
191 (X) | Position (X) 位置度 | Reference | 0 |  |  | mm |  |  | CMM VC-MC015 三次元 |  |  | 0.004
192 | Chamfering 倒角 | Specified tolerance |  | 0.2 | 0.8 | mm |  |  | Contour Measuring Instrument VC-MC013 形狀測定器 |  |  |  | NG
192 | Chamfering 倒角 | Specified tolerance | 45 | -1 | 1 | Degree |  |  | Contour Measuring Instrument VC-MC013 形狀測定器 |  |  |  | NG
193 | Length 寸法 | Specified tolerance |  | 6.35 | 6.45 | mm |  |  | Contour Measuring Instrument VC-MC013 形狀測定器 |  |  |  | NG
194 | Inner Diameter 内徑 | Specified tolerance |  | 18.965 | 18.986 | mm |  | 2A | CMM 三次元 |  |  | 18.978 | NG
195 | Position 位置度 |  |  |  | 0.2 | mm |  |  | CMM 三次元 |  |  | 0.056 | OK with considering MMC
195 (Z) | Position (Z) 位置度 | Reference | -27.85 |  |  | mm |  |  | CMM VC-MC015 三次元 |  |  | -27.857
195 (X) | Position (X) 位置度 | Reference | 95 |  |  | mm |  |  | CMM VC-MC015 三次元 |  |  | 94.973
196 | Position 位置度 |  |  |  | 0.08 | mm |  |  | CMM 三次元 |  |  | 0.016 | OK
196 (Z) | Position (Z) 位置度 | Reference | 0 |  |  | mm |  |  | CMM VC-MC015 三次元
197 | Inner Diameter 内徑 | Specified tolerance |  | 19.13 | 19.23 | mm |  |  | CMM 三次元 |  |  | 19.172 | NG
198 | Position 位置度 |  |  |  | 0.05 | mm |  |  | CMM 三次元 |  |  | 0.003 | OK
198 (Z) | Position (Z) 位置度 | Reference | 0 |  |  | mm |  |  | CMM VC-MC015 三次元 |  |  | 0.001
198 (X) | Position (X) 位置度 | Reference | 0 |  |  | mm |  |  | CMM VC-MC015 三次元 |  |  | -0.001
199 | Chamfering 倒角 | Specified tolerance (Max) |  | 0 | 0.5 | mm |  |  | Contour Measuring Instrument VC-MC013 形狀測定器 |  |  |  | OK
200 | Length 寸法 | Specified tolerance |  | 5.64 | 5.84 | mm |  |  | Contour Measuring Instrument VC-MC013 形狀測定器 |  |  |  | NG
201 | Length 寸法 | Specified tolerance |  | 14.2 | 14.3 | mm |  |  | Height GaugesVC-HG015 高度測定器 |  |  |  | NG
202 | Position 位置度 |  |  |  | 0.03 | mm |  |  | CMM 三次元 |  |  | 0.012 | OK
202 (Z) | Position (Z) 位置度 | Reference | 0 |  |  | mm |  |  | CMM VC-MC015 三次元 |  |  | 0.005
202 (X) | Position (X) 位置度 | Reference | 0 |  |  | mm |  |  | CMM VC-MC015 三次元 |  |  | 0.003
203 | Inner Diameter 内徑 | Specified tolerance |  | 16.34 | 16.36 | mm |  | SC | CMM 三次元 |  |  | 16.358 | NG
204 | Inner Diameter 内徑 | Specified tolerance |  | 17.73 | 17.83 | mm |  |  | CMM 三次元 |  |  | 17.785 | NG
205 | Position 位置度 |  |  | 0 | 0.05 | mm |  |  | CMM 三次元 |  |  | 0.006 | OK
205 (Z) | Position (Z) 位置度 | Reference | 0 |  |  | mm |  |  | CMM VC-MC015 三次元 |  |  | 0.002
205 (X) | Position (X) 位置度 | Reference | 0 |  |  | mm |  |  | CMM VC-MC015 三次元 |  |  | 0.002
206-1 | Chamfering 倒角 | Specified tolerance |  | 0.15 | 0.35 | mm |  |  | Contour Measuring Instrument VC-MC013 形狀測定器 |  |  |  | NG
206-2 | Chamfering 倒角 | Specified tolerance | 45 | -3 | 3 | Degree |  |  | Contour Measuring Instrument VC-MC013 形狀測定器 |  |  |  | NG
207 | Radius R角 | Specified tolerance |  | 0.3 | 0.7 | mm |  |  | Contour Measuring Instrument VC-MC013 形狀測定器 |  |  |  | NG
208 | Machined part must conform to leak testing requirement of 5sccm at 20 psi pressure in three places between cavity 1&2, between cavity 1 and ATM, and cavity 2 to ATM. Leak test method must be approved by BW Optional: after leak capability greater than 1.6 cpk is achieved, the previously described leak tests can be into a single leak test that checks both cavities 1&2 |  |  | 1.38 |  | bar |  |  | Air tightness test machine |  |  |  | OK
209 | Unless otherwise specified: min wall thickness: 2.5mm |  |  | 2.5 |  | mm |  |  | Micrometer |  |  |  | OK
210 | All machined cylindrical features shown in detal C and detal D must have a surface roughness not to exceed 0.8Ra |  |  | 0.8 Ra Max |  |  |  |  | Visual Examination 目視 |  |  |  | OK
211 | Unless otherwise specified: all sharp corners/ edges not to exceed 0.5mm corner break |  |  | 0.5 mm Max |  |  |  |  | Visual Examination 目視 |  |  |  | OK
212 | Approximate MTL volume after machining: 376,478mm3 REF |  |  | 376,478mm3 REF |  | kg |  |  | Platform scale |  |  |  | OK
213 | Datums X,Y and Z are applied to as-cast surfaces |  |  | Applied to as-cast surfaces | [8 empty] | OK
214 | All surfaces within cavity 1 and 2 must meet cleanliness per S-1371. Sediment weight must not exceed 5MG/cavity . Particle size must not exceed 650 microns |  |  | 5MG/cavity Max |  |  |  |  | Cleanliness testing machine 清潔度機台 |  |  |  | OK
215 | Unless otherwise specified machined surfaces | [7 empty] | Visual Examination 目視 |  |  |  | OK
216 | Surface must be free of burrs |  |  | Free of burrs |  |  |  |  | Visual Examination 目視 |  |  |  | OK
217 | Machining marking location | [7 empty] | Visual Examination 目視 |  |  |  | OK
218 | BW marking location no marks from deburring operation on this surface |  |  | No marks |  |  |  |  | Visual Examination 目視 |  |  |  | OK
219 | Applicable specifications: S-1403; S1371; S-1328; S1000A |  |  | S-1403; S1371; S-1328; S1000A |  |  |  |  | Visual Examination 目視 |  |  |  | OK
220 | Break corner |  |  |  | 0.3 | mm |  |  | Contour Measuring Instrument VC-MC013 形狀測定器 |  |  |  | OK
221 | Ensure surface shown in Detail G is free of burrs |  |  | Free of burrs |  |  |  |  | Visual Examination 目視 |  |  |  | OK
222 | Ensure no imperfections are present on surfaces (Datum - F and L) |  |  | No imperfections are present on surfaces (Datum - F and L) |  |  |  |  | Visual Examination 目視 |  |  |  | OK
223 | Ensure parts are clean and dry (especially in bore) and are chip and burr free |  |  | Clean and dry and are chip and burr free |  |  |  |  | Visual Examination 目視 |  |  |  | OK
224 | Visual 外觀 |  |  | No burrs or dents allowed 不接受毛邊 |  |  |  |  | Visual Examination 目視 |  |  |  | OK
Note on F22: qc04: Cắt trực tiếp từ bản vẽ dán vô
Note on I48: Thay đổi dung sai theo yêu cầu Pari 15.11.2022
Note on D61: kpvulcan08: Màu xanh dương là những điểm cập nhật Ver.B R16146
Note on M130: kpvulcan08: ĐỔI TỪ Contour Measuring Instrument VC-MC013 形狀測定器
Note on I198: Thay đổi dung sai theo yêu cầu A.Phú 15.08.2022
Note on M218: kpvulcan08: ĐỔI TỪ Contour Measuring Instrument VC-MC013 形狀測定器
Note on I261: Thay đổi dung sai theo yêu cầu A.Phú 15.08.2022
Note on I272: Thay đổi dung sai theo yêu cầu A.Phú 15.08.2022
Note on I281: Thay đổi dung sai theo yêu cầu Pari 15.11.2022
Note on I282: Thay đổi dung sai theo yêu cầu Pari 15.11.2022
Note on M286: kpvulcan08: Đổi từ Caliper thành CMM
Note on I305: Thay đổi dung sai theo yêu cầu A.Phú 15.08.2022