## Ver.G -- Cập nhật 08.2023 CMM
Information |  | Customer |  | Supplier
Name |  | BWES |  | VULCAN
Part Name 品名 |  | HOUSING HOUSING & PINS |  | HOUSING HOUSING & PINS
Part No 品番 |  | - |  | A2012004
Drawing number |  | E1060059238A0 |  | E1060059238A0
Drawing version |  | G |  | Machining_Drw.ver.G_Circle num.ver.15
Xem lịch sử sửa đổi trong file Master management
Drawing Image | [9 empty] | NA | Không áp dụng/ Not applicable
[10 empty] | ∆ | Đang thảo luận/ In Discusion
Mặt đo lường/ Measured surface
[10 empty] | □ | Gia công đến gia công/ Machining to machining
[10 empty] | ○ | Phôi đến gia công/ casting to machining
[10 empty] | ● | Phôi đến phôi/ casting to casting
Phân loại đặc tính/ Classified Char.
[10 empty] | ○ | OTC: Đặc tính dung sai khác/ Other Toleranced Characteristics
[10 empty] | <qc> | Quality Characteristics
[10 empty] | <sc> | Special Characteristics
Circle number | Content check 檢查項目 |  | Specification |  |  | Unit | Measured surface | Classified Char. | Tool check |  |  | Judged
| Characteristic | Symbol on drawing | Nominal | Lower tol | Upper tol
Purpose
1 | Position Vị trí |  | 1 | -1 | 0 | mm | ○ |  | CMM Máy đo 3D |  |  | OK
2 | Length Chiều dài | Basic dimesion Kích thước cơ bản | 24.9 | -0.25 | 0.25 | mm | ○ |  | CMM Máy đo 3D |  |  | ∆
3 | Length Chiều dài | Basic dimesion Kích thước cơ bản | 23.35 | -0.5 | 0.5 | mm | ● |  | CMM Máy đo 3D |  |  | ∆
4 | Position Vị trí |  | 1 | -1 | 0 | mm | ○ |  | CMM Máy đo 3D |  |  | OK
5 | Length Chiều dài | Basic dimesion Kích thước cơ bản | 7.32 | -0.25 | 0.25 | mm | □ |  | CMM Máy đo 3D |  |  | ∆
6 | Radius Bán kính | Specified tolerance Dung sai cụ thể | 7 | 0 | 0.8 | mm | ○ |  | CMM/Contour Máy đo 3D/Máy đo biên dạng |  |  | NG
6-1 | Concentricity Độ đồng tâm |  | 0.5 | -0.5 | 0 | mm | ○ |  | CMM Máy đo 3D |  |  | OK
7 | Length Chiều dài | Basic dimesion Kích thước cơ bản | 29.52 | -0.25 | 0.25 | mm | □ |  | CMM Máy đo 3D |  |  | ∆
8 | Length Chiều dài | Basic dimesion Kích thước cơ bản | 13.48 | -0.25 | 0.25 | mm | □ |  | CMM Máy đo 3D |  |  | ∆
9 | Length Chiều dài | Basic dimesion Kích thước cơ bản | 7.66 | -0.25 | 0.25 | mm | □ |  | CMM Máy đo 3D |  |  | ∆
10 | Length Chiều dài | Basic dimesion Kích thước cơ bản | 42.15 | -0.25 | 0.25 | mm | □ |  | CMM Máy đo 3D |  |  | ∆
11 | Length Chiều dài | Basic dimesion Kích thước cơ bản | 5.43 | -0.25 | 0.25 | mm | □ |  | CMM Máy đo 3D |  |  | ∆
12 | Length Chiều dài | Basic dimesion Kích thước cơ bản | 4 | -0.1 | 0.1 | mm | □ |  | CMM Máy đo 3D |  |  | ∆
12-JK | Length Chiều dài | Basic dimesion Kích thước cơ bản | 4 | -0.1 | 0.1 | mm | □ |  | CMM Máy đo 3D |  |  | ∆
13 | Flatness Độ phẳng |  | 0.1 | -0.1 | 0 | mm | □ | <sc> | CMM Máy đo 3D |  |  | OK
14 | Position Vị trí |  | 0.2 | -0.2 | 0 | mm | □ |  | CMM Máy đo 3D |  |  | OK
Min | Profile of a surface Biên dạng mặt |  |  | -0.1 | 0.1 | mm | □ |  | CMM Máy đo 3D
Max | Profile of a surface Biên dạng mặt |  |  | -0.1 | 0.1 | mm | □ |  | CMM Máy đo 3D
14-JK | Position Vị trí |  | 0.15 | -0.15 | 0 | mm | □ |  | CMM Máy đo 3D |  |  | OK
Min | Profile of a surface Biên dạng mặt |  |  | -0.075 | 0.075 | mm | □ |  | CMM Máy đo 3D
Max | Profile of a surface Biên dạng mặt |  |  | -0.075 | 0.075 | mm | □ |  | CMM Máy đo 3D
15 | Length Chiều dài | Basic dimesion Kích thước cơ bản | 4 | -0.1 | 0.1 | mm | □ |  | CMM Máy đo 3D |  |  | ∆
15-JK | Length Chiều dài | Basic dimesion Kích thước cơ bản | 4 | -0.1 | 0.1 | mm | □ |  | CMM Máy đo 3D |  |  | ∆
16 | Flatness Độ phẳng |  | 0.1 | -0.1 | 0 | mm | □ | <sc> | CMM Máy đo 3D |  |  | OK
17 | Position Vị trí |  | 0.2 | -0.2 | 0 | mm | □ |  | CMM Máy đo 3D |  |  | OK
Min | Profile of a surface Biên dạng mặt |  |  | -0.1 | 0.1 | mm | □ |  | CMM Máy đo 3D
Max | Profile of a surface Biên dạng mặt |  |  | -0.1 | 0.1 | mm | □ |  | CMM Máy đo 3D
17-JK | Position Vị trí |  | 0.15 | -0.15 | 0 | mm | □ |  | CMM Máy đo 3D |  |  | OK
Min | Profile of a surface Biên dạng mặt |  |  | -0.075 | 0.075 | mm | □ |  | CMM Máy đo 3D
Max | Profile of a surface Biên dạng mặt |  |  | -0.075 | 0.075 | mm | □ |  | CMM Máy đo 3D
17-1-1 | Radius Bán kính | Specified tolerance Dung sai cụ thể | 4.25 | -0.25 | 0.25 | mm | □ |  | CMM Máy đo 3D |  |  | NG
17-1-2 | Radius Bán kính | Specified tolerance Dung sai cụ thể | 4.25 | -0.25 | 0.25 | mm | □ |  | CMM Máy đo 3D |  |  | NG
17-2-1 | Position Vị trí |  | 0.2 | -0.2 | 0 | mm | □ |  | CMM Máy đo 3D |  |  | OK
17-2-2 | Position Vị trí |  | 0.2 | -0.2 | 0 | mm | □ |  | CMM Máy đo 3D |  |  | OK
18 | Angle Góc | Basic dimesion Kích thước cơ bản | 77.6 | -0.5 | 0.5 | Degree | □ |  | CMM Máy đo 3D |  |  | ∆
19 | Angle Góc | Basic dimesion Kích thước cơ bản | 37.6 | -0.5 | 0.5 | Degree | □ |  | CMM Máy đo 3D |  |  | ∆
20 | Length Chiều dài | Basic dimesion Kích thước cơ bản | 100 | -0.25 | 0.25 | mm | □ |  | CMM Máy đo 3D |  |  | ∆
21 | Thread hole Lỗ ren | M6-6H |  |  |  | mm | □ |  | Thread hole gauge Dưỡng ren trong |  |  | OK
22 | Position Vị trí |  | 0.5 | -0.5 | 0 | mm | □ |  | CMM Máy đo 3D |  |  | OK
23 | Position Vị trí |  | 0.3 | -0.3 | 0 | mm | □ |  | CMM Máy đo 3D |  |  | OK
23-1 | Depth Độ sâu |  | 13.5 | 0 | 13.5 | mm | □ |  | Caliper Thước kẹp |  |  | NG
23-2 | Depth Độ sâu |  | 16.5 | -16.5 | 0 | mm | □ |  | Caliper Thước kẹp |  |  | OK
23-3-1 | Chamferring angle Góc vát | Specified tolerance Dung sai cụ thể | 0.5 | 0 | 0.3 | mm | □ |  | Contour Máy đo biên dạng |  |  | NG
23-3-2 | Chamferring angle Góc vát | Specified tolerance Dung sai cụ thể | 45 | -2 | 2 | Degree | □ |  | Contour Máy đo biên dạng |  |  | NG
24 | Length Chiều dài | Basic dimesion Kích thước cơ bản | 24.8 | -0.25 | 0.25 | mm | □ |  | CMM Máy đo 3D |  |  | ∆
25-1 | Roughness (Rmax) Độ nhám (Rmax) | Rmax | 15 | -15 | 0 | μm | □ | <qc> | Roughness tester Máy đo độ nhám |  |  | OK
25-2 | Roughness (Rz) Độ nhám (Rz) | Rz | 10 | -10 | 0 | μm | □ | <qc> | Roughness tester Máy đo độ nhám |  |  | OK
26 | Length Chiều dài | Basic dimesion Kích thước cơ bản | 30.41 | -0.25 | 0.25 | mm | □ |  | CMM Máy đo 3D |  |  | ∆
27 | Length Chiều dài | Basic dimesion Kích thước cơ bản | 31.6 | -0.25 | 0.25 | mm | □ |  | CMM Máy đo 3D |  |  | ∆
28 | Length Chiều dài | Basic dimesion Kích thước cơ bản | 0.3 | -0.25 | 0.25 | mm | □ |  | CMM Máy đo 3D |  |  | ∆
29 | Flatness Độ phẳng |  | 0.1 | -0.1 | 0 | mm | □ | <qc> | CMM Máy đo 3D |  |  | OK
30 | Length Chiều dài | Basic dimesion Kích thước cơ bản | 17 | -0.25 | 0.25 | mm | □ |  | CMM Máy đo 3D |  |  | ∆
31 | Diamater Đường kính | Specified tolerance Dung sai cụ thể | 8 | 0 | 0.2 | mm | □ |  | CMM/Caliper Máy đo 3D/Thước kẹp |  |  | NG
32 | Position Vị trí |  | 0.5 | -0.5 | 0 | mm | □ |  | CMM Máy đo 3D |  |  | OK
33 | Diamater Đường kính |  | 13 | 0 | 0.043 | mm | □ | <qc> | CMM/Caliper Máy đo 3D/Thước kẹp |  |  | NG
34 | Position Vị trí |  | 0.5 | -0.5 | 0 | mm | □ |  | CMM Máy đo 3D |  |  | OK
35 | Perpendicularity Độ vuông góc |  | 0.02 | -0.02 | 0 | mm | □ |  | CMM Máy đo 3D |  |  | OK
36-1 | Thread hole Lỗ ren |  |  |  |  | mm | □ |  | Thread hole gauge Dưỡng ren trong |  |  | OK
36-2 | Thread hole Lỗ ren |  |  |  |  | mm | □ |  | Thread hole gauge Dưỡng ren trong |  |  | OK
37-1 | Position Vị trí |  | 0.5 | -0.5 | 0 | mm | □ |  | CMM Máy đo 3D |  |  | OK
37-2 | Position Vị trí |  | 0.5 | -0.5 | 0 | mm | □ |  | CMM Máy đo 3D |  |  | OK
38-1 | Position Vị trí |  | 0.3 | -0.3 | 0 | mm | □ |  | CMM Máy đo 3D |  |  | OK
38-2 | Position Vị trí |  | 0.3 | -0.3 | 0 | mm | □ |  | CMM Máy đo 3D |  |  | OK
39-1 | Depth Độ sâu |  | 13.5 | 0 | 13.5 | mm | □ |  | Caliper Thước kẹp |  |  | NG
39-2 | Depth Độ sâu |  | 13.5 | 0 | 13.5 | mm | □ |  | Caliper Thước kẹp |  |  | NG
40-1 | Depth Độ sâu |  | 16.5 | -16.5 | 0 | mm | □ |  | Caliper Thước kẹp |  |  | OK
40-2 | Depth Độ sâu |  | 16.5 | -16.5 | 0 | mm | □ |  | Caliper Thước kẹp |  |  | OK
41-1-1 | Chamferring angle Góc vát | Specified tolerance Dung sai cụ thể | 0.5 | 0 | 0.3 | mm | □ |  | Contour Máy đo biên dạng |  |  | NG
41-1-2 | Chamferring angle Góc vát | Specified tolerance Dung sai cụ thể | 45 | -2 | 2 | Degree | □ |  | Contour Máy đo biên dạng |  |  | NG
41-2-1 | Chamferring angle Góc vát | Specified tolerance Dung sai cụ thể | 0.5 | 0 | 0.3 | mm | □ |  | Contour Máy đo biên dạng |  |  | NG
41-2-2 | Chamferring angle Góc vát | Specified tolerance Dung sai cụ thể | 45 | -2 | 2 | Degree | □ |  | Contour Máy đo biên dạng |  |  | NG
42 | Length Chiều dài | Basic dimesion Kích thước cơ bản | 30.2 | -0.25 | 0.25 | mm | □ |  | CMM Máy đo 3D |  |  | ∆
43 | Diamater Đường kính | Basic dimesion Kích thước cơ bản | 27 | -0.25 | 0.25 | mm | □ |  | CMM Máy đo 3D |  |  | ∆
44 | Flatness Độ phẳng |  | 0.1 | -0.1 | 0 | mm | □ |  | CMM Máy đo 3D |  |  | OK
45 | Diamater Đường kính | Basic dimesion Kích thước cơ bản | 36 | -0.25 | 0.25 | mm | □ |  | 2.5D device Máy đo 2.5D |  |  | ∆
46-1 | Roughness (Rmax) Độ nhám (Rmax) | Rmax | 15 | -15 | 0 | μm | □ |  | Roughness tester Máy đo độ nhám |  |  | OK
46-2 | Roughness (Rz) Độ nhám (Rz) | Rz | 10 | -10 | 0 | μm | □ |  | Roughness tester Máy đo độ nhám |  |  | OK
47 | Profile of a line Biên dạng đường |  | 1.2 | -1.2 | 0 | mm | □ |  | CMM Máy đo 3D |  |  | OK
48 | Profile of a line Biên dạng đường |  | 1.8 | -1.8 | 0 | mm | □ |  | CMM Máy đo 3D |  |  | OK
49 | Length Chiều dài | Basic dimesion Kích thước cơ bản | 44 | -0.25 | 0.25 | mm | ○ |  | CMM Máy đo 3D |  |  | ∆
50 | Length Chiều dài | Basic dimesion Kích thước cơ bản | 38.8 | -0.25 | 0.25 | mm | ○ |  | CMM Máy đo 3D |  |  | ∆
51 | Length Chiều dài | Basic dimesion Kích thước cơ bản | 17.1 | -0.25 | 0.25 | mm | ○ |  | CMM Máy đo 3D |  |  | ∆
52 | Length Chiều dài | Basic dimesion Kích thước cơ bản | 11 | -0.25 | 0.25 | mm | ○ |  | CMM Máy đo 3D |  |  | ∆
53 | Length Chiều dài | Basic dimesion Kích thước cơ bản | 38.8 | -0.25 | 0.25 | mm | ○ |  | CMM Máy đo 3D |  |  | ∆
54 | Length Chiều dài | Basic dimesion Kích thước cơ bản | 36.3 | -0.25 | 0.25 | mm | ○ |  | CMM Máy đo 3D |  |  | ∆
55 | Length Chiều dài | Basic dimesion Kích thước cơ bản | 10.4 | -0.25 | 0.25 | mm | ○ |  | CMM Máy đo 3D |  |  | ∆
56-1 | Thread hole Lỗ ren | M6-6H |  |  |  | mm | □ |  | Thread hole gauge Dưỡng ren trong |  |  | OK
56-2 | Thread hole Lỗ ren | M6-6H |  |  |  | mm | □ |  | Thread hole gauge Dưỡng ren trong |  |  | OK
56-3 | Thread hole Lỗ ren | M6-6H |  |  |  | mm | □ |  | Thread hole gauge Dưỡng ren trong |  |  | OK
56-4 | Thread hole Lỗ ren | M6-6H |  |  |  | mm | □ |  | Thread hole gauge Dưỡng ren trong |  |  | OK
56-5 | Thread hole Lỗ ren | M6-6H |  |  |  | mm | □ |  | Thread hole gauge Dưỡng ren trong |  |  | OK
57-1 | Position Vị trí |  | 0.3 | -0.3 | 0 | mm | □ |  | CMM Máy đo 3D |  |  | OK
57-2 | Position Vị trí |  | 0.3 | -0.3 | 0 | mm | □ |  | CMM Máy đo 3D |  |  | OK
57-3 | Position Vị trí |  | 0.3 | -0.3 | 0 | mm | □ |  | CMM Máy đo 3D |  |  | OK
57-4 | Position Vị trí |  | 0.3 | -0.3 | 0 | mm | □ |  | CMM Máy đo 3D |  |  | OK
57-5 | Position Vị trí |  | 0.3 | -0.3 | 0 | mm | □ |  | CMM Máy đo 3D |  |  | OK
58-1 | Perpendicularity Độ vuông góc |  | 0.2 | -0.2 | 0 | mm | □ |  | CMM Máy đo 3D |  |  | OK
58-2 | Perpendicularity Độ vuông góc |  | 0.2 | -0.2 | 0 | mm | □ |  | CMM Máy đo 3D |  |  | OK
58-3 | Perpendicularity Độ vuông góc |  | 0.2 | -0.2 | 0 | mm | □ |  | CMM Máy đo 3D |  |  | OK
58-4 | Perpendicularity Độ vuông góc |  | 0.2 | -0.2 | 0 | mm | □ |  | CMM Máy đo 3D |  |  | OK
58-5 | Perpendicularity Độ vuông góc |  | 0.2 | -0.2 | 0 | mm | □ |  | CMM Máy đo 3D |  |  | OK
59 | Length Chiều dài | Basic dimesion Kích thước cơ bản | 57 | -0.25 | 0.25 | mm | ○ |  | CMM Máy đo 3D |  |  | ∆
60 | Length Chiều dài | Basic dimesion Kích thước cơ bản | 0.75 | -0.25 | 0.25 | mm | ○ |  | Contour Máy đo biên dạng |  |  | ∆
61 | Length Chiều dài | Basic dimesion Kích thước cơ bản | 36.2 | -0.25 | 0.25 | mm | ○ |  | CMM Máy đo 3D |  |  | ∆
62 | Length Chiều dài | Basic dimesion Kích thước cơ bản | 23 | -0.25 | 0.25 | mm | ○ |  | CMM Máy đo 3D |  |  | ∆
63-1 | Diamater Đường kính | Specified tolerance Dung sai cụ thể | 4 | 0 | 0.12 | mm | □ |  | CMM/Caliper Máy đo 3D/Thước kẹp |  |  | NG
63-2 | Diamater Đường kính | Specified tolerance Dung sai cụ thể | 4 | 0 | 0.12 | mm | □ |  | CMM/Caliper Máy đo 3D/Thước kẹp |  |  | NG
64-1 | Position Vị trí |  | 0.1 | -0.1 | 0 | mm | □ |  | CMM Máy đo 3D |  |  | OK
64-2 | Position Vị trí |  | 0.1 | -0.1 | 0 | mm | □ |  | CMM Máy đo 3D |  |  | OK
65 | Length Chiều dài | Basic dimesion Kích thước cơ bản | 65 | -0.25 | 0.25 | mm | ○ |  | CMM Máy đo 3D |  |  | ∆
66 | Length Chiều dài | Basic dimesion Kích thước cơ bản | 49.7 | -0.25 | 0.25 | mm | ○ |  | CMM Máy đo 3D |  |  | ∆
67 | Length Chiều dài | Basic dimesion Kích thước cơ bản | 5.55 | -0.25 | 0.25 | mm | ○ |  | Caliper Thước kẹp |  |  | ∆
68 | Length Chiều dài | Basic dimesion Kích thước cơ bản | 22 | -0.25 | 0.25 | mm | ○ |  | CMM Máy đo 3D |  |  | ∆
69 | Diamater Đường kính | Basic dimesion Kích thước cơ bản | 29.6 | -0.25 | 0.25 | mm | □ |  | CMM Máy đo 3D |  |  | ∆
70 | Diamater Đường kính | Basic dimesion Kích thước cơ bản | 19.6 | -0.25 | 0.25 | mm | ● |  | CMM/Caliper Máy đo 3D/Thước kẹp |  |  | ∆
71 | Length Chiều dài | Basic dimesion Kích thước cơ bản | 41.7 | -0.25 | 0.25 | mm | ○ |  | CMM Máy đo 3D |  |  | ∆
72 | Length Chiều dài | Basic dimesion Kích thước cơ bản | 14.5 | -0.25 | 0.25 | mm | ○ |  | CMM Máy đo 3D |  |  | ∆
73 | Length Chiều dài | Basic dimesion Kích thước cơ bản | 42 | -0.25 | 0.25 | mm | ○ |  | CMM Máy đo 3D |  |  | ∆
74 | Profile of a surface Biên dạng mặt |  | 1.5 | -1.5 | 0 | mm | ● |  | CMM Máy đo 3D |  |  | OK
75 | Profile of a surface Biên dạng mặt |  | 2 | -2 | 0 | mm | ○ |  | CMM Máy đo 3D |  |  | OK
76 | Diamater Đường kính | Basic dimesion Kích thước cơ bản | 21.1 | -0.25 | 0.25 | mm | □ |  | 2.5D device Máy đo 2.5D |  |  | ∆
77 | Profile of a surface Biên dạng mặt |  | 1.5 | -1.5 | 0 | mm | ● |  | CMM Máy đo 3D |  |  | OK
78 | Profile of a surface Biên dạng mặt |  | 2 | -2 | 0 | mm | ○ |  | CMM Máy đo 3D |  |  | OK
79 | Profile of a surface Biên dạng mặt |  | 1.5 | -1.5 | 0 | mm | ○ |  | CMM Máy đo 3D |  |  | OK
80 | Length Chiều dài | Basic dimesion Kích thước cơ bản | 12 | -0.25 | 0.25 | mm | □ |  | CMM Máy đo 3D |  |  | ∆
80-1-1 | Thread hole Lỗ ren | M6-6H |  |  |  | mm | □ |  | Thread plug gauge Dưỡng ren ngoài |  |  | ∆
80-1-2 | Depth Độ sâu |  | 12 | 0 | 1.2 | mm | □ |  | Caliper Thước kẹp |  |  | ∆
80-2 | Position Vị trí |  | 0.3 | -0.3 | 0 | mm | □ |  | CMM Máy đo 3D |  |  | ∆
80-3 | Perpendicularity Độ vuông góc |  | 0.2 | -0.2 | 0 | mm | □ |  | CMM Máy đo 3D |  |  | ∆
81 | Length Chiều dài | Basic dimesion Kích thước cơ bản | 78 | -0.25 | 0.25 | mm | □ |  | CMM Máy đo 3D |  |  | ∆
82 | Length Chiều dài | Basic dimesion Kích thước cơ bản | 45.1 | -0.25 | 0.25 | mm | □ |  | CMM Máy đo 3D |  |  | ∆
83 | Position Vị trí |  | 0.3 | -0.3 | 0 | mm | □ |  | CMM Máy đo 3D |  |  | OK
84 | Flatness Độ phẳng |  | 0.25 | -0.25 | 0 | mm | □ |  | CMM Máy đo 3D |  |  | OK
85 | Length Chiều dài | Basic dimesion Kích thước cơ bản | 46.5 | -0.25 | 0.25 | mm | □ |  | CMM Máy đo 3D |  |  | ∆
86 | Length Chiều dài | Basic dimesion Kích thước cơ bản | 19 | -0.25 | 0.25 | mm | □ |  | 2.5D device Máy đo 2.5D |  |  | ∆
87 | Angle Góc | Basic dimesion Kích thước cơ bản | 52.4 | -0.5 | 0.5 | Degree | □ |  | CMM Máy đo 3D |  |  | ∆
88-1 | Length Chiều dài | Basic dimesion Kích thước cơ bản | 4.5 | -0.4 | 0.4 | mm | □ |  | Caliper Thước kẹp |  |  | ∆
88-2 | Length Chiều dài | Basic dimesion Kích thước cơ bản | 4.5 | -0.4 | 0.4 | mm | □ |  | Caliper Thước kẹp |  |  | ∆
89-1 | Radius Bán kính | Basic dimesion Kích thước cơ bản | 8 | -0.25 | 0.25 | mm | □ |  | Contour Máy đo biên dạng |  |  | ∆
89-2 | Radius Bán kính | Basic dimesion Kích thước cơ bản | 8 | -0.25 | 0.25 | mm | □ |  | Contour Máy đo biên dạng |  |  | ∆
90-1 | Position Vị trí |  | 1 | -1 | 0 | mm | □ |  | CMM Máy đo 3D |  |  | OK
90-2 | Position Vị trí |  | 1 | -1 | 0 | mm | □ |  | CMM Máy đo 3D |  |  | OK
91 | Length Chiều dài | Basic dimesion Kích thước cơ bản | 47.7 | -0.25 | 0.25 | mm | ○ |  | CMM Máy đo 3D |  |  | ∆
92 | Position Vị trí |  | 1.5 | -1.5 | 0 | mm | ○ |  | CMM Máy đo 3D |  |  | OK
93 | Length Chiều dài | Basic dimesion Kích thước cơ bản | 17 | -0.25 | 0.25 | mm | □ |  | CMM Máy đo 3D |  |  | ∆
94 | Length Chiều dài | Specified tolerance Dung sai cụ thể | 12 | -0.15 | 0.15 | mm | □ | <sc> | CMM/Caliper Máy đo 3D/Thước kẹp |  |  | NG
95 | Position Vị trí |  | 0.5 | -0.5 | 0 | mm | □ | <sc> | CMM Máy đo 3D |  |  | OK
96 | Length Chiều dài | Specified tolerance Dung sai cụ thể | 9 | -0.1 | 0.1 | mm | □ | <sc> | CMM/Caliper Máy đo 3D/Thước kẹp |  |  | NG
97 | Position Vị trí |  | 0.5 | -0.5 | 0 | mm | □ | <sc> | CMM Máy đo 3D |  |  | OK
98 | Length Chiều dài | Basic dimesion Kích thước cơ bản | 41.4 | -0.25 | 0.25 | mm | □ |  | CMM Máy đo 3D |  |  | ∆
102 | Length Chiều dài | Basic dimesion Kích thước cơ bản | 23 | -0.25 | 0.25 | mm | □ |  | CMM Máy đo 3D |  |  | ∆
103 | Length Chiều dài | Basic dimesion Kích thước cơ bản | 28 | -0.25 | 0.25 | mm | □ |  | CMM Máy đo 3D |  |  | ∆
104-1 | Angle Góc | Specified tolerance Dung sai cụ thể | 45 | -5 | 5 | Degree | □ |  | Contour Máy đo biên dạng |  |  | NG
104-2 | Angle Góc | Specified tolerance Dung sai cụ thể | 45 | -5 | 5 | Degree | □ |  | Contour Máy đo biên dạng |  |  | NG
105-1 | Length Chiều dài | Specified tolerance Dung sai cụ thể | 1 | 0 | 0.5 | mm | □ |  | Contour Máy đo biên dạng |  |  | NG
105-2 | Length Chiều dài | Specified tolerance Dung sai cụ thể | 1 | 0 | 0.5 | mm | □ |  | Contour Máy đo biên dạng |  |  | NG
106 | Position Vị trí |  | 1 | -1 | 0 | mm | □ |  | CMM Máy đo 3D |  |  | OK
107-1 | Length Chiều dài | Basic dimesion Kích thước cơ bản | 8 | -0.25 | 0.25 | mm | □ |  | Caliper Thước kẹp |  |  | ∆
107-2 | Length Chiều dài | Basic dimesion Kích thước cơ bản | 8 | -0.25 | 0.25 | mm | □ |  | Caliper Thước kẹp |  |  | ∆
108 | Diamater Đường kính | Specified tolerance Dung sai cụ thể | 7 | -0.1 | 0.1 | mm | □ |  | CMM/Caliper Máy đo 3D/Thước kẹp |  |  | NG
109 | Position Vị trí |  | 0.5 | -0.5 | 0 | mm | □ |  | CMM Máy đo 3D |  |  | OK
110 | Position Vị trí |  | 0.3 | -0.3 | 0 | mm | □ |  | CMM Máy đo 3D |  |  | OK
111 | Perpendicularity Độ vuông góc |  | 0.1 | -0.1 | 0 | mm | □ |  | CMM Máy đo 3D |  |  | OK
112-1 | Diamater (Average) Đường kính | Specified tolerance Dung sai cụ thể | 26 | -0.1 | 0.1 | mm | □ | <qc> | CMM/Caliper Máy đo 3D/Thước kẹp |  |  | NG
112-2 | Diamater (Min) Đường kính | Specified tolerance Dung sai cụ thể | 26 | -0.1 | 0.1 | mm | □ | <qc> | CMM/Caliper Máy đo 3D/Thước kẹp |  |  | NG
112-3 | Diamater (Max) Đường kính | Specified tolerance Dung sai cụ thể | 26 | -0.1 | 0.1 | mm | □ | <qc> | CMM/Caliper Máy đo 3D/Thước kẹp |  |  | NG
113 | Perpendicularity Độ vuông góc |  | 0.2 | -0.2 | 0 | mm | □ | <qc> | CMM Máy đo 3D |  |  | OK
114 | Position Vị trí |  | 0.5 | -0.5 | 0 | mm | □ | <qc> | CMM Máy đo 3D |  |  | OK
115 | Diamater Đường kính | Specified tolerance Dung sai cụ thể | 7 | -0.1 | 0.1 | mm | □ |  | CMM/Caliper Máy đo 3D/Thước kẹp |  |  | NG
116 | Position Vị trí |  | 0.5 | -0.5 | 0 | mm | □ |  | CMM Máy đo 3D |  |  | OK
117 | Position Vị trí |  | 0.3 | -0.3 | 0 | mm | □ |  | CMM Máy đo 3D |  |  | OK
118 | Perpendicularity Độ vuông góc |  | 0.1 | -0.1 | 0 | mm | □ |  | CMM Máy đo 3D |  |  | OK
119 | Length Chiều dài | Basic dimesion Kích thước cơ bản | 49.55 | -0.25 | 0.25 | mm | □ |  | Caliper Thước kẹp |  |  | ∆
120 | Position Vị trí |  | 0.4 | -0.4 | 0 | mm | □ |  | CMM Máy đo 3D |  |  | OK
121 | Length Chiều dài | Basic dimesion Kích thước cơ bản | 45.2 | -0.25 | 0.25 | mm | □ |  | CMM Máy đo 3D |  |  | ∆
122 | Position Vị trí |  | 1 | -1 | 0 | mm | □ |  | CMM Máy đo 3D |  |  | OK
123 | Length Chiều dài | Specified tolerance Dung sai cụ thể | 4.5 | -0.5 | 0.5 | mm | □ |  | Caliper Thước kẹp |  |  | NG
124-1 | Diamater Đường kính | Specified tolerance Dung sai cụ thể | 11.2 | 0.3 | 0.5 | mm | □ |  | Caliper Thước kẹp |  |  | NG
124-2 | Diamater Đường kính | Specified tolerance Dung sai cụ thể | 11.2 | 0.3 | 0.5 | mm | □ |  | Caliper Thước kẹp |  |  | NG
125-1 | Chamferring angle Góc vát | Specified tolerance Dung sai cụ thể | 0.5 | 0 | 0.3 | mm | □ |  | Contour Máy đo biên dạng |  |  | NG
125-2 | Chamferring angle Góc vát | General tolerance Dung sai chung | 45 | -0.5 | 0.5 | Degree | □ |  | Contour Máy đo biên dạng |  |  | NG
126 | Flatness Độ phẳng |  | 0.1 | -0.1 | 0 | mm | □ | <qc> | CMM Máy đo 3D |  |  | OK
127 | Position Vị trí |  | 0.4 | -0.4 | 0 | mm | □ |  | CMM Máy đo 3D |  |  | OK
128-1 | Roughness (Rmax) Độ nhám (Rmax) | Rmax | 15 | -15 | 0 | μm | □ | <qc> | Roughness tester Máy đo độ nhám |  |  | OK
128-2 | Roughness (Rz) Độ nhám (Rz) | Rz | 10 | -10 | 0 | μm | □ | <qc> | Roughness tester Máy đo độ nhám |  |  | OK
129 | Length Chiều dài | Basic dimesion Kích thước cơ bản | 33 | -0.25 | 0.25 | mm | ○ |  | CMM Máy đo 3D |  |  | ∆
130 | Diamater Đường kính | Specified tolerance Dung sai cụ thể | 7.9 | 0.34 | 0.46 | mm | □ | <qc> | CMM Máy đo 3D |  |  | NG
131 | Position Vị trí |  | 0.1 | -0.1 | 0 | mm | □ |  | CMM Máy đo 3D |  |  | OK
132-1 | Diamater Đường kính | Specified tolerance Dung sai cụ thể | 11.4 | -0.4 | 0.5 | mm | □ |  | CMM Máy đo 3D |  |  | NG
132-2 | Diamater Đường kính | Specified tolerance Dung sai cụ thể | 11.4 | -0.4 | 0.5 | mm | □ |  | CMM Máy đo 3D |  |  | NG
133-1 | Radius Bán kính | Basic dimesion Kích thước cơ bản | 7 | -0.25 | 0.25 | mm | □ |  | CMM Máy đo 3D |  |  | ∆
133-2 | Radius Bán kính | Basic dimesion Kích thước cơ bản | 7 | -0.25 | 0.25 | mm | □ |  | CMM Máy đo 3D |  |  | ∆
134 | Diamater Đường kính | General tolerance Dung sai chung | 37.4 | -0.3 | 0.3 | mm | □ |  | CMM Máy đo 3D |  |  | NG
135-1 | Diamater Đường kính | Basic dimesion Kích thước cơ bản | 14 | -0.25 | 0.25 | mm | □ |  | CMM Máy đo 3D |  |  | ∆
135-2 | Diamater Đường kính | Basic dimesion Kích thước cơ bản | 14 | -0.25 | 0.25 | mm | □ |  | CMM Máy đo 3D |  |  | ∆
136 | Position Vị trí |  | 0.5 | -0.5 | 0 | mm | □ |  | CMM Máy đo 3D |  |  | OK
137 | Length Chiều dài | Specified tolerance Dung sai cụ thể | 12 | -0.7 | 0.7 | mm | ○ |  | CMM Máy đo 3D |  |  | NG
138 | Position Vị trí |  | 0.5 | -0.5 | 0 | mm | □ |  | CMM Máy đo 3D |  |  | OK
139 | Length Chiều dài | Basic dimesion Kích thước cơ bản | 12 | -0.25 | 0.25 | mm | ○ |  | Caliper Thước kẹp |  |  | ∆
140 | Position Vị trí |  | 1 | -1 | 0 | mm | □ |  | CMM Máy đo 3D |  |  | OK
141 | Length Chiều dài | Basic dimesion Kích thước cơ bản | 9.5 | -0.25 | 0.25 | mm | □ |  | Caliper Thước kẹp |  |  | ∆
142 | Position Vị trí |  | 1 | -1 | 0 | mm | ○ |  | CMM Máy đo 3D |  |  | OK
143 | Length Chiều dài | Basic dimesion Kích thước cơ bản | 8 | -0.25 | 0.25 | mm | □ |  | CMM Máy đo 3D |  |  | ∆
144 | Length Chiều dài | Basic dimesion Kích thước cơ bản | 32.8 | -0.25 | 0.25 | mm | ○ |  | CMM Máy đo 3D |  |  | ∆
145 | Length Chiều dài | Basic dimesion Kích thước cơ bản | 69.9 | -0.25 | 0.25 | mm | ○ |  | CMM Máy đo 3D |  |  | ∆
146 | Parallelism Độ song song |  | 0.4 | -0.4 | 0 | mm | ○ |  | CMM Máy đo 3D |  |  | OK
147 | Length Chiều dài | Specified tolerance Dung sai cụ thể | 7 | -0.5 | 0.5 | mm | ○ |  | Caliper Thước kẹp |  |  | NG
148 | Position Vị trí |  | 0.5 | -0.5 | 0 | mm | □ |  | CMM Máy đo 3D |  |  | OK
149 | Flatness Độ phẳng |  | 0.15 | -0.15 | 0 | mm | □ |  | CMM Máy đo 3D |  |  | OK
150 | Radius Bán kính | Basic dimesion Kích thước cơ bản | 8.15 | -0.25 | 0.25 | mm | □ |  | CMM Máy đo 3D |  |  | ∆
151 | Thread hole Lỗ ren | M6-6H |  |  |  | mm | □ | <qc> | Thread hole gauge Dưỡng ren trong |  |  | OK
152 | Position Vị trí |  | 0.3 | -0.3 | 0 | mm | □ |  | CMM Máy đo 3D |  |  | OK
153 | Position Vị trí |  | 0.1 | -0.1 | 0 | mm | □ |  | CMM Máy đo 3D |  |  | OK
154 | Length Chiều dài | Basic dimesion Kích thước cơ bản | 45.49 | -0.25 | 0.25 | mm | □ |  | CMM Máy đo 3D |  |  | ∆
155 | Profile of a surface Biên dạng mặt |  | 2 | -2 | 0 | mm | ○ |  | CMM Máy đo 3D |  |  | OK
156 | Profile of a surface Biên dạng mặt |  | 1.5 | -1.5 | 0 | mm | ○ |  | CMM Máy đo 3D |  |  | OK
157 | Radius Bán kính | Specified tolerance Dung sai cụ thể | 30 | 0 | 0.5 | mm | □ |  | CMM Máy đo 3D |  |  | NG
158 | Concentricity Độ đồng tâm |  | 0.2 | -0.2 | 0 | mm | □ |  | CMM Máy đo 3D |  |  | OK
159 | Angle Góc | Basic dimesion Kích thước cơ bản | 46.06 | -0.5 | 0.5 | Degree | □ |  | CMM Máy đo 3D |  |  | ∆
160 | Diamater Đường kính | Basic dimesion Kích thước cơ bản | 56 | -0.25 | 0.25 | mm | □ |  | CMM Máy đo 3D |  |  | ∆
161 | Flatness Độ phẳng |  | 0.1 | -0.1 | 0 | mm | □ |  | CMM Máy đo 3D |  |  | OK
162 | Roughness (Ra) Độ nhám (Ra) |  | 1.6 | -1.6 | 0 | μm | □ |  | Roughness tester Máy đo độ nhám |  |  | OK
163 | Angle Góc | Basic dimesion Kích thước cơ bản | 25.86 | -0.5 | 0.5 | Degree | □ |  | CMM Máy đo 3D |  |  | ∆
164 | Thread hole Lỗ ren | M6-6H |  |  |  | mm | □ | <qc> | Thread hole gauge Dưỡng ren trong |  |  | OK
165 | Position Vị trí |  | 0.8 | -0.8 | 0 | mm | □ |  | CMM Máy đo 3D |  |  | OK
166 | Position Vị trí |  | 0.3 | -0.3 | 0 | mm | □ |  | CMM Máy đo 3D |  |  | OK
167 | Perpendicularity Độ vuông góc |  | 0.1 | -0.1 | 0 | mm | □ |  | CMM Máy đo 3D |  |  | OK
168 | Length Chiều dài | Basic dimesion Kích thước cơ bản | 38.19 | -0.25 | 0.25 | mm | □ |  | CMM Máy đo 3D |  |  | ∆
169 | Length Chiều dài | Specified tolerance Dung sai cụ thể | 8.5 | -0.05 | 0.05 | mm | □ |  | Contour Máy đo biên dạng |  |  | NG
170 | Runout Độ đảo |  | 0.03 | -0.03 | 0 | mm | □ |  | CMM Máy đo 3D |  |  | OK
171 | Profile of a surface Biên dạng mặt |  | 0.035 | -0.035 | 0 | mm | □ |  | CMM Máy đo 3D |  |  | OK
172 | Radius Bán kính | Specified tolerance Dung sai cụ thể | 5 | 0 | 1 | mm | □ |  | Contour Máy đo biên dạng |  |  | NG
173 | Diamater Đường kính | Specified tolerance Dung sai cụ thể | 39.5 | -0.1 | 0.1 | mm | □ |  | CMM/Caliper Máy đo 3D/Thước kẹp |  |  | NG
174 | Concentricity Độ đồng tâm |  | 0.2 | -0.2 | 0 | mm | □ |  | CMM Máy đo 3D |  |  | OK
174-1 | Diamater Đường kính | Basic dimesion Kích thước cơ bản | 26 | -0.25 | 0.25 | mm | □ |  | CMM Máy đo 3D |  |  | ∆
175 | Diamater Đường kính | Specified tolerance Dung sai cụ thể | 25.4 | 0 | 0.2 | mm | □ |  | CMM/Caliper Máy đo 3D/Thước kẹp |  |  | NG
176 | Length Chiều dài | 4(MIN) | 4 | 0 | 4 | mm | □ |  | Contour Máy đo biên dạng |  |  | NG
176-1 | Position Vị trí |  | 0.15 | -0.15 | 0 | mm | □ |  | CMM Máy đo 3D |  |  | OK
176-2 | Length Chiều dài | Basic dimesion Kích thước cơ bản | 33.67 | -0.0175 | 0.0175 | mm | □ | <qc> | CMM Máy đo 3D |  |  | ∆
177 | Length Chiều dài | Basic dimesion Kích thước cơ bản | 32.97 | -0.25 | 0.25 | mm | □ |  | CMM Máy đo 3D |  |  | ∆
178 | Position Vị trí |  | 0.15 | -0.15 | 0 | mm | □ |  | CMM Máy đo 3D |  |  | OK
179 | Length Chiều dài | Specified tolerance Dung sai cụ thể | 1 | -0.1 | 0.1 | mm | □ |  | Contour Máy đo biên dạng |  |  | NG
180 | Roughness (Rz) Độ nhám (Rz) |  | 10 | -10 | 0 | μm | □ |  | Roughness tester Máy đo độ nhám |  |  | OK
181 | Angle Góc | Specified tolerance Dung sai cụ thể | 60 | -2 | 2 | Degree | □ |  | CMM Máy đo 3D |  |  | NG
182-1 | Diamater (Average) Đường kính |  | 40 | 0 | 0.025 | mm | □ | <sc> | CMM/Caliper Máy đo 3D/Thước kẹp |  |  | NG
182-2 | Diamater (Min) Đường kính |  | 40 | 0 | 0.025 | mm | □ | <sc> | CMM/Caliper Máy đo 3D/Thước kẹp |  |  | NG
182-3 | Diamater (Max) Đường kính |  | 40 | 0 | 0.025 | mm | □ | <sc> | CMM/Caliper Máy đo 3D/Thước kẹp |  |  | NG
183 | Position Vị trí |  | 0.5 | -0.5 | 0 | mm | □ | <qc> | CMM Máy đo 3D |  |  | OK
184 | Perpendicularity Độ vuông góc |  | 0.08 | -0.08 | 0 | mm | □ |  | CMM Máy đo 3D |  |  | OK
185 | Angle Góc | Basic dimesion Kích thước cơ bản | 60 | -0.5 | 0.5 | Degree | □ |  | CMM Máy đo 3D |  |  | ∆
186 | Roughness (Rz) Độ nhám (Rz) |  | 10 | -10 | 0 | μm | □ |  | Roughness tester Máy đo độ nhám |  |  | OK
187 | Roughness (Rz) Độ nhám (Rz) |  | 16 | -16 | 0 | μm | □ |  | Roughness tester Máy đo độ nhám |  |  | OK
188 | Roughness (Rz) Độ nhám (Rz) |  | 16 | -16 | 0 | μm | □ |  | Roughness tester Máy đo độ nhám |  |  | OK
189 | Profile of a surface Biên dạng mặt |  | 0.3 | -0.3 | 0 | mm | □ |  | CMM Máy đo 3D |  |  | OK
190 | Angle Góc | Basic dimesion Kích thước cơ bản | 128.45 | -0.333 | 0.333 | Degree | □ |  | CMM Máy đo 3D |  |  | ∆
191 | Profile of a surface Biên dạng mặt |  | 0.4 | -0.4 | 0 | mm | □ |  | CMM Máy đo 3D |  |  | OK
192 | Angle Góc | Basic dimesion Kích thước cơ bản | 59.14 | -0.5 | 0.5 | Degree | □ |  | CMM Máy đo 3D |  |  | ∆
193 | MATERIAL: | BW-S3424 | [6 empty] | Spectrometer |  |  | OK
194 | PART FREE FORM BURRS AND SHARP EDGES. | [7 empty] | Visual Ngoại quan |  |  | OK
195 | CLEANLINESS ACCORDING TO BWES STANDARD S-3197. | [7 empty] | JOMESHA |  |  | OK
196 | SEALING CONDITION: PRESSURE DROP <5Pa/s TO 250Ka±20 OR WITHOUT APP EARANCE OF BUBBLES UNDERWATER FOR 20s MINIUM AT A MINIUM PRESSURE OF 2.5 bar. | [7 empty] | Leakage tester | Leakage tester | Leakage tester | OK
197 | POROSITY ACCORDING TABLE CLASS 2 EXCEPT MAKED AREAS | [7 empty] | Visual Ngoại quan | Visual Ngoại quan | Visual Ngoại quan | OK
198 | DIMENSIONS NOT SPECIFIED ON DRAWING, ACCORDING TO 3D MODEL. | [7 empty] | Visual Ngoại quan | Visual Ngoại quan | Visual Ngoại quan | OK
199 | TOLERANCES NOT INDICATED: | [7 empty] | Visual Ngoại quan | Visual Ngoại quan | Visual Ngoại quan | OK
200 | VALVE HOUSING | 1PC | [6 empty] | Visual Ngoại quan | Visual Ngoại quan | Visual Ngoại quan | OK
201 | SPRING PIN ISO 8752-4x10-N-A/ ASME B18.8.4M TYPE B | 2PCS | [6 empty] | Visual Ngoại quan | Visual Ngoại quan | Visual Ngoại quan | OK
Casting 鑄物
Machining 加工品
Prototype
Mass production
Note on H7: phuccan sale: Điền ô này trước để lấy thông tin
Note on F22: qc04: Cắt trực tiếp từ bản vẽ dán vô
Note on D30: Thêm mới 24.03.2023 CMM-A.ĐÔNG
Note on G36: Kpvulcan08: Lấy dung theo yêu cầu A.Phú 12.03.2022
Note on D37: Thêm mới 24.03.2023 CMM-A.ĐÔNG
Note on D42: Thêm mới 24.03.2023 CMM-A.ĐÔNG
Note on G45: Kpvulcan08: Lấy dung theo yêu cầu A.Phú 12.03.2022
Note on D46: Thêm mới 24.03.2023 CMM-A.ĐÔNG
Note on D51: Thêm mới 24.03.2023 CMM-A.ĐÔNG
Note on D61: ver.G_Circle 15 delete depth 14mm
Note on E73: VŨ: Tâm lỗ PIN thấp hơn
Note on E135: Vũ: Đường kính ảo định ra bề rộng mặt sealing
Note on E137: Vũ: Đường kính ảo định ra bề rộng mặt sealing
Note on E144: Vũ: Đường kính ảo định ra bề rộng mặt sealing
Note on D174: kpvulcan03: VERSION D DELETE 99,100,101
Note on M196: kpvulcan08: CMM ĐỔI THÀNH CALIPER
Note on M230: kpvulcan08: CMM ĐỔI THÀNH CALIPER
Note on G262: THAY ĐỔI DUNG SAI THEO YÊU CẦU A.VŨ 270423 TỪ +-0.075 SANG +-0.0175