## FINEPRO
|  |  |  | All Dimension Inspection Report 檢查基準書兼成績書 | [8 empty] | Date of issue 製作日
Information |  | Customer |  | Supplier |  |  |  | Customer 客戶 |  | Judged 判定 |  | Approved 承認 | Prepared by 製作
Name |  | BW |  | Vulcan
Part Name 品名 |  | Turbine housing |  | Turbine housing
Part No 品番 |  | - |  | A2103053
Drawing number |  | ET60S430006 |  | ET60S430006
Drawing version |  | (230802) |  | Machining_Drw.ver.(230802)_Circle num.ver.09
.
Drawing 圖面 ~ Image 照片 | [9 empty] | NA | Không áp dụng/ Not applicable
[10 empty] | ∆ | Đang thảo luận/ In Discusion
Mặt đo lường/ Measured surface
[10 empty] | □ | Gia công đến gia công/ Machining to machining
[10 empty] | ○ | Phôi đến gia công/ casting to machining
[10 empty] | ● | Phôi đến phôi/ casting to casting
Phân loại đặc tính/ Classified Char.
[10 empty] | Ο | OTC: Đặc tính dung sai khác/ Other Toleranced Characteristics
Special characteristic wich have to be considered in FMEA and process planning
Special characteristic for capabilitystudies
Circle number | Content check 檢查項目 |  | Specification |  |  | Unit | Measured surface | Classified Char. | Tool check 測定工具 |  |  |  |  | Judged 判定
| Characteristic | Symbol on drawing | Nominal | Lower tol | Upper tol
Purpose
1 | Diamater Đường kính | Specified tolerance Dung sai cụ thể | 2 | -0.012 | -0.002 | mm |  |  | CMM/ PIN GAUGE Máy đo 3D/ Pin gauge |  |  |  |  | NG
2 | Postion Vị trí | =DISPIMG("ID_1CAE7965F7EA4DFF80ED78078A3E3F77",1) | 0.15 | -0.15 | 0 | mm |  |  | CMM Máy đo 3D |  |  |  |  | OK
3 | Length Chiều dài | Specified tolerance Dung sai cụ thể | 3.5 | -0.1 | 0.1 | mm |  |  | Caliper Thước kẹp |  |  |  |  | NG
4-1 | Chamferring angle Góc vát | Specified tolerance Dung sai cụ thể | 0.3 | -0.2 | 0.2 | mm |  |  | Contour Máy đo biên dạng |  |  |  |  | NG
4-2 | Chamferring angle Góc vát | General tolerance Dung sai chung | 45 | -0.5 | 0.5 | Degree |  |  | Contour Máy đo biên dạng |  |  |  |  | NG
5 | Length Chiều dài | Basic dimesion Kích thước cơ bản | 68.28 | -0.3 | 0.3 | mm |  |  | CMM Máy đo 3D |  |  |  |  | NG
6 | Length Chiều dài | Basic dimesion Kích thước cơ bản | 64.2 | -0.3 | 0.3 | mm |  |  | CMM Máy đo 3D |  |  |  |  | NG
7 | Length Chiều dài | Basic dimesion Kích thước cơ bản | 30.2 | -0.3 | 0.3 | mm |  |  | CMM Máy đo 3D |  |  |  |  | NG
8 | Length Chiều dài | Basic dimesion Kích thước cơ bản | 62.71 | -0.3 | 0.3 | mm |  |  | CMM Máy đo 3D |  |  |  |  | NG
9-1 | Thread hole Lỗ ren | M8 |  |  |  | mm |  |  | Thread hole gauge Dưỡng ren trong |  |  |  |  | OK
9-2 | Thread hole Lỗ ren | M8 |  |  |  | mm |  |  | Thread hole gauge Dưỡng ren trong |  |  |  |  | OK
10-1 | Postion Vị trí | =DISPIMG("ID_8E32B610DE5845D4BFF2C1684C38D6D9",1) | 0.4 | -0.4 | 0 | mm |  |  | CMM Máy đo 3D |  |  |  |  | OK
10-2 | Postion Vị trí | =DISPIMG("ID_14C1CA619BF74379ACD2542D4B5B9CDB",1) | 0.4 | -0.4 | 0 | mm |  |  | CMM Máy đo 3D |  |  |  |  | OK
11-1 | Postion Vị trí | =DISPIMG("ID_B2063B4D5EB943FAAB02425963A0F5F9",1) | 0.3 | -0.3 | 0 | mm |  |  | CMM Máy đo 3D |  |  |  |  | OK
11-2 | Postion Vị trí | =DISPIMG("ID_94D580E621CB49F087144EFA1101361D",1) | 0.3 | -0.3 | 0 | mm |  |  | CMM Máy đo 3D |  |  |  |  | OK
12-1 | Perpendicularity Độ vuông góc | =DISPIMG("ID_C77A1E4E1AE541D9BFE7EFCDE3CFE294",1) | 0.1 | -0.1 | 0 | mm |  |  | CMM Máy đo 3D |  |  |  |  | OK
12-2 | Perpendicularity Độ vuông góc | =DISPIMG("ID_D5B66E20B58E4643925878CA155C2A81",1) | 0.1 | -0.1 | 0 | mm |  |  | CMM Máy đo 3D |  |  |  |  | OK
13 | Length Chiều dài | Basic dimesion Kích thước cơ bản | 11.06 | -0.2 | 0.2 | mm |  |  | CMM Máy đo 3D |  |  |  |  | NG
14 | Length Chiều dài | Basic dimesion Kích thước cơ bản | 41.64 | -0.3 | 0.3 | mm |  |  | CMM Máy đo 3D |  |  |  |  | NG
15 | Length Chiều dài | Basic dimesion Kích thước cơ bản | 31.62 | -0.3 | 0.3 | mm |  |  | CMM Máy đo 3D |  |  |  |  | NG
16 | Thread hole Lỗ ren | M8 |  |  |  | mm |  |  | Thread hole gauge Dưỡng ren trong |  |  |  |  | OK
17 | Postion Vị trí | =DISPIMG("ID_6B3F9848DF15436D9513F2F314FB16A2",1) | 0.4 | -0.4 | 0 | mm |  |  | CMM Máy đo 3D |  |  |  |  | OK
18 | Thread hole Lỗ ren | M8 |  |  |  | mm |  |  | Thread hole gauge Dưỡng ren trong |  |  |  |  | OK
19 | Postion Vị trí | =DISPIMG("ID_F32A62F21EB344DB95892882D8CE9665",1) | 0.4 | -0.4 | 0 | mm |  |  | CMM Máy đo 3D |  |  |  |  | OK
20 | Postion Vị trí | =DISPIMG("ID_7F0B8E7CDB32493C8B5AB1DE16B5DEEC",1) | 0.2 | -0.2 | 0 | mm |  |  | CMM Máy đo 3D |  |  |  |  | OK
21 | Angle Góc | Basic dimesion Kích thước cơ bản | 6.71 | -0.5 | 0.5 | Degree |  |  | CMM Máy đo 3D |  |  |  |  | NG
22 | Thread hole Lỗ ren | M8 |  |  |  | mm |  |  | Thread hole gauge Dưỡng ren trong |  |  |  |  | OK
23 | Postion Vị trí | =DISPIMG("ID_F2955FBFE8394F29B0C6C5D72EC661A7",1) | 0.4 | -0.4 | 0 | mm |  |  | CMM Máy đo 3D |  |  |  |  | OK
24 | Perpendicularity Độ vuông góc | =DISPIMG("ID_C9FD7E2B74CA4682ADF84234D7363F8E",1) | 0.1 | -0.1 | 0 | mm |  |  | CMM Máy đo 3D |  |  |  |  | OK
25 | Length Chiều dài | Basic dimesion Kích thước cơ bản | 62.71 | -0.3 | 0.3 | mm |  |  | CMM Máy đo 3D |  |  |  |  | NG
26-1 | Angle Góc | Basic dimesion Kích thước cơ bản | 25.71 | -0.5 | 0.5 | Degree |  |  | CMM Máy đo 3D |  |  |  |  | NG
26 | Length Chiều dài | Basic dimesion Kích thước cơ bản | 30.37 | -0.3 | 0.3 | mm |  |  | CMM Máy đo 3D |  |  |  |  | NG
27 | Length Chiều dài | Basic dimesion Kích thước cơ bản | 30.2 | -0.3 | 0.3 | mm |  |  | CMM Máy đo 3D |  |  |  |  | NG
28 | Length Chiều dài | Basic dimesion Kích thước cơ bản | 36.83 | -0.3 | 0.3 | mm |  |  | CMM Máy đo 3D |  |  |  |  | NG
29 | Roughness (Rz) Độ nhám (Rz) | =DISPIMG("ID_3181F595B86743FC9395CC9DF8AA3AD2",1) | 16 | -16 |  | μm |  |  | Roughness tester Máy đo độ nhám |  |  |  |  | OK
30 | Roughness (Rz) Độ nhám (Rz) | =DISPIMG("ID_4C4162915E8944EFB7788F65386187AC",1) | 16 | -16 |  | μm |  |  | Roughness tester Máy đo độ nhám |  |  |  |  | OK
31 | Diamater Đường kính | Specified tolerance Dung sai cụ thể | 126.87 | -0.1 | 0.1 | mm |  |  | CMM Máy đo 3D |  |  |  |  | NG
32 | Diamater Đường kính | General tolerance Dung sai chung | 118.05 | -0.3 | 0.3 | mm |  |  | CMM Máy đo 3D |  |  |  |  | NG
33 | Diamater Đường kính | Specified tolerance Dung sai cụ thể | 108.45 | -0.025 | 0.025 | mm |  |  | CMM Máy đo 3D |  |  |  |  | NG
34 | Postion Vị trí | =DISPIMG("ID_3F86CFE529AB4381B7E2C63C4EC2078C",1) | 0.5 | -0.5 | 0 | mm |  |  | CMM Máy đo 3D |  |  |  |  | OK
35 | Postion Vị trí | =DISPIMG("ID_B762DDBDE0D142808D74F1833D4AE455",1) | 0.6 | -0.6 | 0 | mm |  |  | CMM Máy đo 3D |  |  |  |  | OK
36 | Perpendicularity Độ vuông góc | =DISPIMG("ID_DACC13BDC06840729AA31F6C54A2419C",1) | 0.2 | -0.2 | 0 | mm |  |  | CMM Máy đo 3D |  |  |  |  | OK
37 | Diamater Đường kính | Specified tolerance Dung sai cụ thể | 67 | -0.1 | 0.1 | mm |  |  | CMM Máy đo 3D |  |  |  |  | NG
38 | Concentricity Độ đồng tâm | =DISPIMG("ID_77587E8DC40F40FDA1C1A0075DC71113",1) | 0.1 | -0.1 | 0 | mm |  |  | CMM Máy đo 3D |  |  |  |  | OK
39 | Diamater Đường kính | Reference dimension Kích thước tham khảo | 64 | -0.3 | 0.3 | mm |  |  | 2.5D device Máy đo 2.5D |  |  |  |  | NG
39-1-1 | Length Chiều dài | General tolerance Dung sai chung | 2.2 | -0.1 | 0.1 | mm |  |  | Contour Máy đo biên dạng |  |  |  |  | NG
39-1-2 | Angle Góc | General tolerance Dung sai chung | 45 | -0.5 | 0.5 | mm |  |  | Contour Máy đo biên dạng |  |  |  |  | NG
40 | Flatness Độ phẳng | =DISPIMG("ID_6EE7E91D1B354D07B09029034DC84205",1) | 0.1 | -0.1 | 0 | mm |  |  | CMM Máy đo 3D |  |  |  |  | OK
41 | Length Chiều dài | Specified tolerance Dung sai cụ thể | 11.7 | 0 | 0.05 | mm |  |  | CMM Máy đo 3D |  |  |  |  | NG
42 | Profile of a surface Biên dạng mặt | =DISPIMG("ID_6AF3F110AFF74322ACAAC3BB5F321D89",1) | 0.75 | -0.75 | 0 | mm |  |  | CMM Máy đo 3D |  |  |  |  | OK
43 | Flatness Độ phẳng | =DISPIMG("ID_093FBCE84FDF43119E194D06E5F8AA46",1) | 0.05 | -0.05 | 0 | mm |  |  | CMM Máy đo 3D |  |  |  |  | OK
44 | Length Chiều dài | Basic dimesion Kích thước cơ bản | 78.33 | -0.3 | 0.3 | mm |  |  | CMM Máy đo 3D |  |  |  |  | NG
45 | Length Chiều dài | Specified tolerance Dung sai cụ thể | 55.38 | -0.2 | 0.2 | mm |  |  | CMM Máy đo 3D |  |  |  |  | NG
46 | Length Chiều dài | Basic dimesion Kích thước cơ bản | 22.18 | -0.2 | 0.2 | mm |  |  | CMM Máy đo 3D |  |  |  |  | NG
47 | Flatness Độ phẳng | =DISPIMG("ID_0D5ED90FE1234C0CA71FA125A340A32E",1) | 0.05 | -0.05 | 0 | mm |  |  | CMM Máy đo 3D |  |  |  |  | OK
47-1 | Angularity Độ nghiêng | =DISPIMG("ID_053E92F7AA424F8AB4D6679048D99436",1) | 0.2 | -0.2 | 0 | mm |  |  | CMM Máy đo 3D |  |  |  |  | OK
48 | Profile of a surface Biên dạng mặt | =DISPIMG("ID_99F1A963349841C5A91A4E602EB3899F",1) | 0.5 | -0.5 | 0 | mm |  |  | CMM Máy đo 3D |  |  |  |  | OK
49-1 | Roughness (Rz) Độ nhám (Rz) | =DISPIMG("ID_17C29083A21B4A618FAD1F4492E06B89",1) | 10 | -10 |  | μm |  |  | Roughness tester Máy đo độ nhám |  |  |  |  | OK
49-2 | Roughness (Wt) Độ nhám (Wt) | =DISPIMG("ID_7B57E9EF90554742914B9AED8CBB48A8",1) | 10 | -10 |  | μm |  |  | Roughness tester Máy đo độ nhám |  |  |  |  | OK
51 | Diamater Đường kính | General tolerance Dung sai chung | 58.972 | -0.3 | 0.3 | mm |  |  | CMM Máy đo 3D |  |  |  |  | NG
53 | Length Chiều dài | Basic dimesion Kích thước cơ bản | 100.35 | -0.3 | 0.3 | mm |  |  | CMM Máy đo 3D |  |  |  |  | NG
54 | Radius Bán kính | Basic dimesion Kích thước cơ bản | 58 | -1 | 1 | mm |  |  | CMM Máy đo 3D |  |  |  |  | NG
55 | Angle Góc | Basic dimesion Kích thước cơ bản | 5.53 | -0.5 | 0.5 | Degree |  |  | CMM Máy đo 3D |  |  |  |  | NG
56 | Length Chiều dài | Basic dimesion Kích thước cơ bản | 62.71 | -0.3 | 0.3 | mm |  |  | CMM Máy đo 3D |  |  |  |  | NG
57 | Diamater Đường kính | General tolerance Dung sai chung | 24 | -0.2 | 0.2 | mm |  |  | CMM Máy đo 3D |  |  |  |  | NG
58 | Postion Vị trí | =DISPIMG("ID_97F47A841711409BB33B259410C96A1A",1) | 0.4 | -0.4 | 0 | mm |  |  | CMM Máy đo 3D |  |  |  |  | OK
59 | Length Chiều dài | Basic dimesion Kích thước cơ bản | 30.2 | -0.3 | 0.3 | mm |  |  | CMM Máy đo 3D |  |  |  |  | NG
60 | Length Chiều dài | Basic dimesion Kích thước cơ bản | 60.72 | -0.3 | 0.3 | mm |  |  | CMM Máy đo 3D |  |  |  |  | NG
61 | Length Chiều dài | Basic dimesion Kích thước cơ bản | 56.407 | -0.3 | 0.3 | mm |  |  | CMM Máy đo 3D |  |  |  |  | NG
62 | Length Chiều dài | Basic dimesion Kích thước cơ bản | 39.025 | -0.3 | 0.3 | mm |  |  | CMM Máy đo 3D |  |  |  |  | NG
63 | Length Chiều dài | Specified tolerance Dung sai cụ thể | 31.806 | -0.05 | 0.05 | mm |  |  | CMM Máy đo 3D |  |  |  |  | NG
64 | Length Chiều dài | General tolerance Dung sai chung | 30.684 | -0.3 | 0.3 | mm |  |  | CMM Máy đo 3D |  |  |  |  | NG
65 | Length Chiều dài | Specified tolerance Dung sai cụ thể | 4.483 | -0.05 | 0.05 | mm |  |  | CMM Máy đo 3D |  |  |  |  | NG
66 | Diamater Đường kính | Specified tolerance Dung sai cụ thể | 122.873 | -0.005 | 0.005 | mm |  |  | CMM Máy đo 3D |  |  |  |  | NG
69 | Radius Bán kính | General tolerance Dung sai chung | 1.5 | -0.2 | 0.2 | mm |  |  | Contour Máy đo biên dạng |  |  |  |  | NG
69-1 | Radius Bán kính | General tolerance Dung sai chung | 2 | -0.2 | 0.2 | mm |  |  | Contour Máy đo biên dạng |  |  |  |  | NG
69-2 | Angle Góc | General tolerance Dung sai chung | 56 | -0.333 | 0.333 | Degree |  |  | Contour Máy đo biên dạng |  |  |  |  | NG
69-3 | Angle Góc | General tolerance Dung sai chung | 20.16 | -0.5 | 0.5 | Degree |  |  | Contour Máy đo biên dạng |  |  |  |  | NG
71 | Length Chiều dài | General tolerance Dung sai chung | 20.2 | -0.2 | 0.2 | mm |  |  | Deep gauge Thước đo sâu |  |  |  |  | NG
72 | Length Chiều dài | Specified tolerance Dung sai cụ thể | 5.77 | -0.1 | 0.1 | mm |  |  | Deep gauge Thước đo sâu |  |  |  |  | NG
73-1 | Chamferring angle Góc vát | General tolerance Dung sai chung | 1.5 | -0.2 | 0.2 | mm |  |  | Contour Máy đo biên dạng |  |  |  |  | NG
73-2 | Chamferring angle Góc vát | General tolerance Dung sai chung | 28 | -0.5 | 0.5 | Degree |  |  | Contour Máy đo biên dạng |  |  |  |  | NG
74 | Roughness (Rz) Độ nhám (Rz) | =DISPIMG("ID_43BB9B61A6BC4230B3843B8AB4A4ECC0",1) | 16 | -16 |  | μm |  |  | Roughness tester Máy đo độ nhám |  |  |  |  | OK
75 | Profile of a surface Biên dạng mặt | =DISPIMG("ID_2EC8A3F604BA457AB6DA0EF764AE374E",1) | 0.1 | -0.1 | 0 | mm |  |  | CMM Máy đo 3D |  |  |  |  | OK
76 | Profile of a surface Biên dạng mặt | =DISPIMG("ID_FFBA0488B16445D7B03B9CC4E20C9FEC",1) | 0.05 | -0.05 | 0 | mm |  |  | CMM Máy đo 3D |  |  |  |  | OK
77 | Diamater Đường kính | Basic dimesion Kích thước cơ bản | 82.236 | -0.3 | 0.3 | mm |  |  | CMM Máy đo 3D |  |  |  |  | NG
78 | Diamater Đường kính | Specified tolerance Dung sai cụ thể | 64 | -0.005 | 0.005 | mm |  |  | CMM Máy đo 3D |  |  |  |  | NG
79-1 | Radius Bán kính | Basic dimesion Kích thước cơ bản | 11.632 | -1 | 1 | mm |  |  | CMM Máy đo 3D |  |  |  |  | NG
79-2 | Radius Bán kính | Basic dimesion Kích thước cơ bản | 11.632 | -1 | 1 | mm |  |  | CMM Máy đo 3D |  |  |  |  | NG
79-3 | Radius Bán kính | Basic dimesion Kích thước cơ bản | 11.632 | -1 | 1 | mm |  |  | CMM Máy đo 3D |  |  |  |  | NG
79-4 | Radius Bán kính | Basic dimesion Kích thước cơ bản | 11.632 | -1 | 1 | mm |  |  | CMM Máy đo 3D |  |  |  |  | NG
80 | Length Chiều dài | Specified tolerance Dung sai cụ thể | 11 | -0.1 | 0.1 | mm |  |  | CMM Máy đo 3D |  |  |  |  | NG
81-1 | Chamferring angle Góc vát | General tolerance Dung sai chung | 0.5 | -0.2 | 0.2 | mm |  |  | Contour Máy đo biên dạng |  |  |  |  | NG
81-2 | Chamferring angle Góc vát | General tolerance Dung sai chung | 45 | -0.5 | 0.5 | Degree |  |  | Contour Máy đo biên dạng |  |  |  |  | NG
82 | Radius Bán kính | General tolerance Dung sai chung | 0.8 | -0.2 | 0.2 | mm |  |  | Contour Máy đo biên dạng |  |  |  |  | NG
83 | Radius Bán kính | General tolerance Dung sai chung | 1.5 | -0.2 | 0.2 | mm |  |  | Contour Máy đo biên dạng |  |  |  |  | NG
83-1 | Radius Bán kính | General tolerance Dung sai chung | 5 | -0.5 | 0.5 | mm |  |  | Contour Máy đo biên dạng |  |  |  |  | NG
84 | Angle Góc | Specified tolerance Dung sai cụ thể | 20 | -0.5 | 0.5 | Degree |  |  | Contour Máy đo biên dạng |  |  |  |  | NG
85 | Roughness (Rz) Độ nhám (Rz) | =DISPIMG("ID_D9C9AF40234F4F06821560925ECAFD45",1) | 25 | -25 |  | μm |  |  | Roughness tester Máy đo độ nhám |  |  |  |  | OK
86 | Length Chiều dài | Specified tolerance Dung sai cụ thể | 9.5 | -0.1 | 0.1 | mm |  |  | CMM Máy đo 3D |  |  |  |  | NG
87 | Postion Vị trí | =DISPIMG("ID_372A1CC6F8EC4A388E69043EC9E0E48E",1) | 0.4 | -0.4 | 0 | mm |  |  | CMM Máy đo 3D |  |  |  |  | OK
88 | Perpendicularity Độ vuông góc | =DISPIMG("ID_F3925EBEA32F4D23919D8F62068D6FD5",1) | 0.1 | -0.1 | 0 | mm |  |  | CMM Máy đo 3D |  |  |  |  | OK
89 | Length Chiều dài | Specified tolerance Dung sai cụ thể | 12.5 | -0.1 | 0.1 | mm |  |  | CMM Máy đo 3D |  |  |  |  | NG
90 | Postion Vị trí | =DISPIMG("ID_ED89E9AE52C94A56849E89A29BF0F111",1) | 0.3 | -0.3 | 0 | mm |  |  | CMM Máy đo 3D |  |  |  |  | OK
91 | Perpendicularity Độ vuông góc | =DISPIMG("ID_33EDEE73C4CD446F88951DC4B3765AEE",1) | 0.1 | -0.1 | 0 | mm |  |  | CMM Máy đo 3D |  |  |  |  | OK
92 | Diamater Đường kính | Specified tolerance Dung sai cụ thể | 54.5 | -0.2 | 0.2 | mm |  |  | CMM Máy đo 3D |  |  |  |  | NG
93 | Concentricity Độ đồng tâm | =DISPIMG("ID_3B95DF51BCA44318A7CD8EA90CCB78F3",1) | 0.1 | -0.1 | 0 | mm |  |  | CMM Máy đo 3D |  |  |  |  | OK
94 | Diamater Đường kính | Reference dimension Kích thước tham khảo | 43.5 | -0.3 | 0.3 | mm |  |  | 2.5D device Máy đo 2.5D |  |  |  |  | NG
95 | Radius Bán kính | Specified tolerance Dung sai cụ thể | 0.4 | -0.1 | 0.1 | mm |  |  | Contour Máy đo biên dạng |  |  |  |  | NG
96-1 | Chamferring angle Góc vát | General tolerance Dung sai chung | 0.5 | -0.2 | 0.2 | mm |  |  | Contour Máy đo biên dạng |  |  |  |  | NG
96-2 | Chamferring angle Góc vát | General tolerance Dung sai chung | 45 | -0.5 | 0.5 | Degree |  |  | Contour Máy đo biên dạng |  |  |  |  | NG
97 | Length Chiều dài | Specified tolerance Dung sai cụ thể | 3.5 | -0.1 | 0.1 | mm |  |  | Contour Máy đo biên dạng |  |  |  |  | NG
98 | Angle Góc | Specified tolerance Dung sai cụ thể | 30 | -1 | 1 | Degree |  |  | Contour Máy đo biên dạng |  |  |  |  | NG
99 | Diamater Đường kính | Specified tolerance Dung sai cụ thể | 48.5 | 0 | 0.025 | mm |  |  | CMM Máy đo 3D |  |  |  |  | NG
100 | Postion Vị trí | =DISPIMG("ID_497BBFDC1C9F4B64909A5938DCDD56C5",1) | 0.3 | -0.3 | 0 | mm |  |  | CMM Máy đo 3D |  |  |  |  | OK
101 | Concentricity Độ đồng tâm | =DISPIMG("ID_7FAC43EEB7004A5E82BE4F58A3EAFAC4",1) | 0.5 | -0.5 | 0 | mm |  |  | CMM Máy đo 3D |  |  |  |  | OK
102 | Perpendicularity Độ vuông góc | =DISPIMG("ID_3829F964220540A2AD0C167240761C14",1) | 0.1 | -0.1 | 0 | mm |  |  | CMM Máy đo 3D |  |  |  |  | OK
103 | Diamater Đường kính | General tolerance Dung sai chung | 46.5 | -0.3 | 0.3 | mm |  |  | CMM Máy đo 3D |  |  |  |  | NG
104-1 | Roughness (Rz) Độ nhám (Rz) | =DISPIMG("ID_EBDDC298C56344BC90A7F6AFB21A8A79",1) | 16 | -16 |  | μm |  |  | Roughness tester Máy đo độ nhám |  |  |  |  | OK
104-2 | Roughness (Rtmax) Độ nhám (Rtmax) | =DISPIMG("ID_2F9602DD00FA4DEFBECADA90E92AC56C",1) | 20 | -20 |  | μm |  |  | Roughness tester Máy đo độ nhám |  |  |  |  | OK
105 | Profile of a surface Biên dạng mặt | =DISPIMG("ID_F27115215E2C49A8966BF86513F7164A",1) | 0.5 | -0.5 | 0 | mm |  |  | CMM Máy đo 3D |  |  |  |  | OK
106 | Flatness Độ phẳng | =DISPIMG("ID_60E36C3DEB434541BD9A774A6908A71F",1) | 0.05 | -0.05 | 0 | mm |  |  | CMM Máy đo 3D |  |  |  |  | OK
106-1 | Angularity Độ nghiêng | =DISPIMG("ID_4198579B94284807954DB5945016FCEF",1) | 0.2 | -0.2 | 0 | mm |  |  | CMM Máy đo 3D |  |  |  |  | OK
107 | Length Chiều dài | Basic dimesion Kích thước cơ bản | 77.6 | -0.3 | 0.3 | mm |  |  | CMM Máy đo 3D |  |  |  |  | NG
108 | Postion Vị trí | =DISPIMG("ID_23E745A16F5E4054B526B932C6BA4612",1) | 0.4 | -0.4 | 0 | mm |  |  | CMM Máy đo 3D |  |  |  |  | OK
109 | Profile of a surface Biên dạng mặt | =DISPIMG("ID_AE1EC19F1A3A496391AD767F9BC1C87C",1) | 0.3 | -0.3 | 0 | mm |  |  | CMM Máy đo 3D |  |  |  |  | OK
110 | Perpendicularity Độ vuông góc | =DISPIMG("ID_5B96D803E5364EE095415DBD756745FC",1) | 0.1 | -0.1 | 0 | mm |  |  | CMM Máy đo 3D |  |  |  |  | OK
110-1 | Perpendicularity Độ vuông góc | =DISPIMG("ID_35969AC936FC420BB6D5E0DED96912FE",1) | 0.5 | -0.5 | 0 | mm |  |  | CMM Máy đo 3D |  |  |  |  | OK
111 | Roughness (Rz) Độ nhám (Rz) | =DISPIMG("ID_C87B4CDEED104CD3956C2A2256B9E437",1) | 16 | -16 |  | μm |  |  | Roughness tester Máy đo độ nhám |  |  |  |  | OK
112-1 | Radius Bán kính | Specified tolerance Dung sai cụ thể | 0.4 | -0.4 | 0 | mm |  |  | Contour Máy đo biên dạng |  |  |  |  | OK
112-2 | Radius Bán kính | Specified tolerance Dung sai cụ thể | 0.4 | -0.4 | 0 | mm |  |  | Contour Máy đo biên dạng |  |  |  |  | OK
113 | Flatness Độ phẳng | =DISPIMG("ID_2791B706B29A4F25B7DF5D05D959820F",1) | 0.5 | -0.5 | 0 | mm |  |  | CMM Máy đo 3D |  |  |  |  | OK
114 | Length Chiều dài | Specified tolerance Dung sai cụ thể | 0.5 | -0.1 | 0.1 | mm |  |  | Contour Máy đo biên dạng |  |  |  |  | NG
115 | Diamater Đường kính | Specified tolerance Dung sai cụ thể | 108 | -0.1 | 0 | mm |  |  | CMM Máy đo 3D |  |  |  |  | NG
116 | Diamater Đường kính | Specified tolerance Dung sai cụ thể | 117 | 0 | 0.1 | mm |  |  | CMM Máy đo 3D |  |  |  |  | NG
117 | Postion Vị trí | =DISPIMG("ID_9D50760DBCD74173910C307BCE5D3C08",1) | 0.5 | -0.5 | 0 |  |  |  | CMM Máy đo 3D
118 | Mass Khối lượng |  | 2.631 |  |  | kg |  |  | Weighing machine Cân |  |  |  |  | NG
119 | Roughness (Rz) Độ nhám (Rz) | =DISPIMG("ID_E277697333864F9FB0C2EE006B37C130",1) | 40 | -40 | 0 | μm |  |  | Visual Ngoại quan |  |  |  |  | OK
120 | Roughness (Rz) Độ nhám (Rz) | =DISPIMG("ID_78B775C49F664EAD97216127F984305A",1) | 63 | -63 | 0 | μm |  |  | Visual Ngoại quan |  |  |  |  | OK
121 | Corner Cạnh | =DISPIMG("ID_388F2369498744FA9F2CBA49DB589232",1) |  |  |  | mm |  |  | Visual Ngoại quan |  |  |  |  | OK
122 | Chamferring width Góc vát | =DISPIMG("ID_2926AD8206D1450991364852188B34C5",1) |  |  |  | mm |  |  | Visual Ngoại quan |  |  |  |  | OK
123 | Sealing faces Bề mặt đánh dấu | BWS 63008 | =DISPIMG("ID_E031C17AD34E4B89A13C5C8FACB3E557",1) | [5 empty] | Visual Ngoại quan |  |  |  |  | #VALUE!
124 | Leak tighness Kín khí | According to BWS 42007 | [6 empty] | Leak tighness machine Máy kín khí |  |  |  |  | OK
125 | Cleanliness Độ sạch | According to BWS 42001 | [6 empty] | Cleanliness machine Máy độ sạch |  |  |  |  | OK
126 | Deviant to BWS 42001, VW 01134 applies | [7 empty] | Visual Ngoại quan |  |  |  |  | OK
127 | Material Vật liệu | =DISPIMG("ID_BB76B85588D84AB88A845ABDB8743151",1) | [6 empty] | Spectrometer Máy quang phổ |  |  |  |  | OK
- | Visual Ngoại quan | [7 empty] | Eyes Mắt |  |  |  |  | OK
Casting 鑄物
Machining 加工品
Prototype
Mass production
Note on H7: phuccan sale: Điền ô này trước để lấy thông tin
Note on F22: qc04: Cắt trực tiếp từ bản vẽ dán vô
Note on G24: kpvulcan08: Mr.Phú xác nhận thay đổi dung sai từ +-0.1 thành -0.012 -0.002 (23.07.2021)
Note on D83: kpvulcan08: Version 220830, delete circle number 50,52
Note on D98: kpvulcan08: Version 220830, delete circle number 67,68,70