## Form KTTB
|  |  |  | All Dimension Inspection Report 檢查基準書兼成績書 | [8 empty] | Date of issue 製作日
Information |  | Customer |  | Supplier |  |  |  | Customer 客戶 |  | Judged 判定 |  | Approved 承認 | Prepared by 製作
Name |  | GRT |  | VULCAN
Part Name 品名 |  | HOUSING, TURBINE |  | HOUSING, TURBINE
Part No 品番 |  | 856481-0002 |  | A1907139
Drawing number |  | 856481 |  | 856481
Drawing version |  | B |  | Machining_Drw.ver.B_Circle num.ver.01
Xem lịch sử sửa đổi trong file Master management
Drawing 圖面 ~ Image 照片 | [9 empty] | NA | Không áp dụng/ Not applicable
[10 empty] | ∆ | Đang thảo luận/ In Discusion
Mặt đo lường/ Measured surface
[10 empty] | □ | Gia công đến gia công/ Machining to machining
[10 empty] | ○ | Phôi đến gia công/ casting to machining
[10 empty] | ● | Phôi đến phôi/ casting to casting
Phân loại đặc tính/ Classified Char.
OTC: Đặc tính dung sai khác/ Other Toleranced Characteristics
[10 empty] | ◇ | CIC: Đặc tính khách hàng cuối quan tâm/Customer Interface Characteristic
[10 empty] | ◎ | KC: Đặc tính chủ chốt/ Key Characteristic
Circle number | Content check 檢查項目 |  | Specification |  |  | Unit | Measured surface | Classified Char. | Tool check 測定工具 |  |  |  |  | Judged 判定
| Characteristic | Symbol on drawing | Nominal | Lower tol | Upper tol
Purpose
102-1 | Diamater Đường kính | Specified tolerance Dung sai cụ thể | 11 | -0.15 | 0.15 | mm |  | ◇ | CMM/ Caliper Máy đo 3D/ Thước kẹp |  |  |  |  | NG
102-2 | Diamater Đường kính | Specified tolerance Dung sai cụ thể | 11 | -0.15 | 0.15 | mm |  | ◇ | CMM/ Caliper Máy đo 3D/ Thước kẹp |  |  |  |  | NG
103-1 | Postion Vị trí |  | 0.5 | -0.5 | 0 | mm |  | ◇ | CMM Máy đo 3D |  |  |  |  | OK
(Y) | Distance Khoảng cách |  | 59.888 |  |  | mm |  | ◇ | CMM Máy đo 3D |  |  |  |  | Δ
(Z) | Distance Khoảng cách |  | 192.95 |  |  | mm |  | ◇ | CMM Máy đo 3D |  |  |  |  | Δ
103-2 | Postion Vị trí |  | 0.5 | -0.5 | 0 | mm |  | ◇ | CMM Máy đo 3D |  |  |  |  | OK
(Y) | Distance Khoảng cách |  | 18.1 |  |  | mm |  | ◇ | CMM Máy đo 3D |  |  |  |  | Δ
(Z) | Distance Khoảng cách |  | 192.95 |  |  | mm |  | ◇ | CMM Máy đo 3D |  |  |  |  | Δ
104-1 | Postion Vị trí |  | 0.25 | -0.25 | 0 | mm |  | ◇ | CMM Máy đo 3D |  |  |  |  | OK
104-2 | Postion Vị trí |  | 0.25 | -0.25 | 0 | mm |  | ◇ | CMM Máy đo 3D |  |  |  |  | OK
105 | Profile of a surface Biên dạng mặt |  | 0.5 | -0.5 | 0 | mm |  |  | CMM Máy đo 3D |  |  |  |  | OK
106 | Profile of a surface Biên dạng mặt |  | 0.25 | -0.25 | 0 | mm |  |  | CMM Máy đo 3D |  |  |  |  | OK
107-1 | Radius Bán kính | General tolerance Dung sai chung | 9 | -0.25 | 0.25 | mm |  |  | CMM/ Contour Máy đo 3D/ Máy đo biên dạng |  |  |  |  | NG
107-2 | Radius Bán kính | General tolerance Dung sai chung | 9 | -0.25 | 0.25 | mm |  |  | CMM/ Contour Máy đo 3D/ Máy đo biên dạng |  |  |  |  | NG
108 | Length Chiều dài | General tolerance Dung sai chung | 10 | -0.25 | 0.25 | mm |  |  | CMM/ Contour Máy đo 3D/ Máy đo biên dạng |  |  |  |  | NG
109 | Length Chiều dài | General tolerance Dung sai chung | 22 | -0.25 | 0.25 | mm |  |  | CMM/ Contour Máy đo 3D/ Máy đo biên dạng |  |  |  |  | NG
110-1 | Postion Vị trí |  | 0.5 | -0.5 | 0 | mm |  | ◇ | CMM Máy đo 3D |  |  |  |  | OK
(Y) | Distance Khoảng cách |  | -21.16 |  |  | mm |  | ◇ | CMM Máy đo 3D |  |  |  |  | Δ
(Z) | Distance Khoảng cách |  | 135.45 |  |  | mm |  | ◇ | CMM Máy đo 3D |  |  |  |  | Δ
110-2 | Postion Vị trí |  | 0.5 | -0.5 | 0 | mm |  | ◇ | CMM Máy đo 3D |  |  |  |  | OK
(Y) | Distance Khoảng cách |  | 62.84 |  |  | mm |  | ◇ | CMM Máy đo 3D |  |  |  |  | Δ
(Z) | Distance Khoảng cách |  | 135.45 |  |  | mm |  | ◇ | CMM Máy đo 3D |  |  |  |  | Δ
111-1 | Postion Vị trí |  | 0.25 | -0.25 | 0 | mm |  | ◇ | CMM Máy đo 3D |  |  |  |  | OK
111-2 | Postion Vị trí |  | 0.25 | -0.25 | 0 | mm |  | ◇ | CMM Máy đo 3D |  |  |  |  | OK
112-1 | Diamater Đường kính | Specified tolerance Dung sai cụ thể | 10.2 | -0.15 | 0.15 | mm |  | ◇ | CMM/ Caliper Máy đo 3D/ Thước kẹp |  |  |  |  | NG
112-2 | Diamater Đường kính | Specified tolerance Dung sai cụ thể | 10.2 | -0.15 | 0.15 | mm |  | ◇ | CMM/ Caliper Máy đo 3D/ Thước kẹp |  |  |  |  | NG
113 | Length Chiều dài | General tolerance Dung sai chung | 16.05 | -0.25 | 0.25 | mm |  |  | CMM Máy đo 3D |  |  |  |  | NG
114 | Length Chiều dài | General tolerance Dung sai chung | 54.35 | -0.25 | 0.25 | mm |  |  | CMM Máy đo 3D |  |  |  |  | NG
115-1 | Length Chiều dài | General tolerance Dung sai chung | 12 | -0.25 | 0.25 | mm |  |  | CMM/ Caliper/ Height gages/ Micrometer Máy đo 3D/Thước kẹp/Thước đo cao/Panme |  |  |  |  | NG
115-2 | Length Chiều dài | General tolerance Dung sai chung | 12 | -0.25 | 0.25 | mm |  |  | CMM/ Caliper/ Height gages/ Micrometer Máy đo 3D/Thước kẹp/Thước đo cao/Panme |  |  |  |  | NG
115-3 | Length Chiều dài | General tolerance Dung sai chung | 12 | -0.25 | 0.25 | mm |  |  | CMM/ Caliper/ Height gages/ Micrometer Máy đo 3D/Thước kẹp/Thước đo cao/Panme |  |  |  |  | NG
115-4 | Length Chiều dài | General tolerance Dung sai chung | 12 | -0.25 | 0.25 | mm |  |  | CMM/ Caliper/ Height gages/ Micrometer Máy đo 3D/Thước kẹp/Thước đo cao/Panme |  |  |  |  | NG
116 | Profile of a surface Biên dạng mặt |  | 0.5 | -0.5 | 0 | mm |  | ◇ | CMM Máy đo 3D |  |  |  |  | OK
(X) | Distance Khoảng cách |  | 30.45 |  |  | mm |  | ◇ | CMM Máy đo 3D |  |  |  |  | Δ
117 | Perpendicularity Độ vuông góc |  | 0.2 | -0.2 | 0 | mm |  |  | CMM Máy đo 3D |  |  |  |  | OK
118 | Flatness Độ phẳng |  | 0.1 | -0.1 | 0 | mm |  | ◇ | CMM Máy đo 3D |  |  |  |  | OK
119-1 | Roughness (Rz) Độ nhám (Rz) |  | 1.6 | -1.6 | 0 | μm |  |  | Roughness tester Máy đo độ nhám |  |  |  |  | OK
119-2 | Roughness (Wt) Độ nhám (Wt) |  | 20 | -20 | 0 | μm |  |  | Roughness tester Máy đo độ nhám |  |  |  |  | OK
120 | Postion Vị trí |  | 0.25 | -0.25 | 0 | mm |  |  | CMM Máy đo 3D |  |  |  |  | OK
(X) | Distance Khoảng cách |  | 16.445 |  |  | mm |  | ◇ | CMM Máy đo 3D |  |  |  |  | Δ
(Y) | Distance Khoảng cách |  | 0.362 |  |  | mm |  | ◇ | CMM Máy đo 3D |  |  |  |  | Δ
(Z) | Distance Khoảng cách |  | -28.488 |  |  | mm |  | ◇ | CMM Máy đo 3D |  |  |  |  | Δ
121 | Depth Độ sâu | Specified tolerance Dung sai cụ thể | 4 | -0.25 | 0.25 | mm |  |  | Caliper Thước kẹp |  |  |  |  | NG
122 | Diamater Đường kính | Specified tolerance Dung sai cụ thể | 2.4 | -0.05 | 0.05 | mm |  |  | CMM Máy đo 3D |  |  |  |  | NG
123 | Thickness Độ dày |  | 4.2 | -0.8 | 0.8 | mm |  |  | GOM Máy Scan 3D |  |  |  |  | OK
124 | Length Chiều dài |  | 7 | -0.5 | 0.5 | mm |  |  | Go - No Go Gauge |  |  |  |  | OK
125 | Length Chiều dài |  | 40.32 | -0.08 | 0.08 | mm |  | ◎ | CMM/ Micrometer/ Pin gauge Máy đo 3D/ Panme/ Pin |  |  |  |  | NG
126 | Profile of a surface Biên dạng mặt |  | 1.5 | -1.5 | 0 | mm |  |  | GOM Máy Scan 3D |  |  |  |  | OK
127 | Profile of a surface Biên dạng mặt |  | 1 | -1 | 0 | mm |  |  | GOM Máy Scan 3D |  |  |  |  | OK
128 | Length Chiều dài | Specified tolerance Dung sai cụ thể | 13.66 | -0.38 | 0.38 | mm |  |  | CMM Máy đo 3D |  |  |  |  | NG
129 | Total Runout Độ đảo toàn mặt |  | 0.25 | -0.25 | 0 | mm |  |  | CMM Máy đo 3D |  |  |  |  | OK
130 | Perpendicularity Độ vuông góc |  | 0.1 | -0.1 | 0 | mm |  |  | CMM Máy đo 3D |  |  |  |  | OK
131 | Runout Độ đảo |  | 0.15 | -0.15 | 0 | mm |  |  | CMM Máy đo 3D |  |  |  |  | OK
132 | Diamater Đường kính | General tolerance Dung sai chung | 46 | -0.25 | 0.25 | mm |  |  | CMM/ Inside micrometer Máy đo 3D/ Panme đo trong |  |  |  |  | NG
133 | Diamater Đường kính | General tolerance Dung sai chung | 78.5 | -0.25 | 0.25 | mm |  |  | CMM/ Caliper/ Micrometer Máy đo 3D/ Thước kẹp/ Panme |  |  |  |  | NG
134 | Diamater Đường kính | Specified tolerance Dung sai cụ thể | 60.53 | -0.03 | 0.03 | mm |  |  | CMM/ Inside micrometer/ Pin gauge Máy đo 3D/ Panme đo trong/ Pin |  |  |  |  | NG
135 | Diamater Đường kính | Specified tolerance Dung sai cụ thể | 71.15 | -0.15 | 0.15 | mm |  |  | CMM+Contour Máy đo 3D+Máy đo biên dạng |  |  |  |  | NG
136-1 | Roughness (Rz) Độ nhám (Rz) |  | 1.6 | -1.6 | 0 | μm |  |  | Roughness tester Máy đo độ nhám |  |  |  |  | OK
136-2 | Roughness (Wt) Độ nhám (Wt) |  | 20 | -20 | 0 | μm |  |  | Roughness tester Máy đo độ nhám |  |  |  |  | OK
137 | Flatness Độ phẳng |  | 0.5 | -0.5 | 0 | mm |  |  | CMM Máy đo 3D |  |  |  |  | OK
138 | Perpendicularity Độ vuông góc |  | 0.1 | -0.1 | 0 | mm |  |  | CMM Máy đo 3D |  |  |  |  | OK
139 | Flatness Độ phẳng |  | 0.05 | -0.05 | 0 | mm |  |  | CMM/ Thickness Máy đo 3D/ Thước lá |  |  |  |  | OK
140 | Thickness Độ dày |  | 5.2 | -0.8 | 0.8 | mm |  |  | GOM Máy Scan 3D |  |  |  |  | OK
141 | Length Chiều dài (Average) |  | 24.94 | -0.05 | 0.05 | mm |  | ◎ | CMM/ Depth gages + Pin gauge Máy đo 3D/ Thước đo sâu + Pin |  |  |  |  | NG
141-1 | Length Chiều dài |  | 24.94 | -0.05 | 0.05 | mm |  | ◎ | CMM/ Depth gauge + Pin Máy đo 3D/ Thước đo sâu + Pin |  |  |  |  | NG
141-2 | Length Chiều dài |  | 24.94 | -0.05 | 0.05 | mm |  | ◎ | CMM/ Depth gauge + Pin Máy đo 3D/ Thước đo sâu + Pin |  |  |  |  | NG
141-3 | Length Chiều dài |  | 24.94 | -0.05 | 0.05 | mm |  | ◎ | CMM/ Depth gauge + Pin Máy đo 3D/ Thước đo sâu + Pin |  |  |  |  | NG
141-4 | Length Chiều dài |  | 25.94 | 0.95 | 1.05 | mm |  | ◎ | CMM/ Depth gauge + Pin Máy đo 4D/ Thước đo sâu + Pin |  |  |  |  | NG
142 | Length Chiều dài | Specified tolerance Dung sai cụ thể | 8.77 | -0.1 | 0.1 | mm |  |  | Contour/ Depth gages Máy đo biên dạng/ Thước đo sâu |  |  |  |  | NG
143 | Length Chiều dài |  | 0.15 | -0.15 | 0 | mm |  |  | Contour/ Depth gages Máy đo biên dạng/ Thước đo sâu |  |  |  |  | OK
144 | Radius Bán kính | General tolerance Dung sai chung | 0.5 | -0.25 | 0.25 | mm |  |  | Contour Máy đo biên dạng |  |  |  |  | NG
145 | Radius Bán kính | Specified tolerance Dung sai cụ thể | 1 | -0.1 | 0.1 | mm |  |  | Contour Máy đo biên dạng |  |  |  |  | NG
146 | Length Chiều dài | General tolerance Dung sai chung | 3.6 | -0.25 | 0.25 | mm |  |  | Contour Máy đo biên dạng |  |  |  |  | NG
147 | Radius Bán kính | Specified tolerance Dung sai cụ thể | 1.7 | -0.1 | 0.1 | mm |  |  | Contour Máy đo biên dạng |  |  |  |  | NG
148-1 | Chamferring angle Góc cạnh vát |  | 0.5 | -0.25 | 0.25 | Degree |  |  | Contour Máy đo biên dạng |  |  |  |  | NG
148-2 | Chamferring angle Góc cạnh vát |  | 45 | -0.5 | 0.5 | Degree |  |  | Contour Máy đo biên dạng |  |  |  |  | NG
149 | Length Chiều dài | Specified tolerance Dung sai cụ thể | 8.57 | 0 | 0.1 | mm |  |  | CMM/ Depth gages Máy đo 3D/ Thước đo sâu |  |  |  |  | NG
150 | Length Chiều dài | Specified tolerance Dung sai cụ thể | 0.36 | -0.1 | 0.1 | mm |  |  | CMM/ Depth gages Máy đo 3D/ Thước đo sâu |  |  |  |  | NG
151-1 | Chamferring angle Góc cạnh vát |  | 1 | -0.25 | 0.25 | Degree |  |  | Contour Máy đo biên dạng |  |  |  |  | NG
151-2 | Chamferring angle Góc cạnh vát |  | 45 | -0.5 | 0.5 | Degree |  |  | Contour Máy đo biên dạng |  |  |  |  | NG
152 | Diamater Đường kính | General tolerance Dung sai chung | 72.5 | -0.25 | 0.25 | mm |  |  | CMM+Contour Máy đo 3D+Máy đo biên dạng |  |  |  |  | NG
153-1 | Chamferring angle Góc cạnh vát |  | 0.5 | -0.25 | 0.25 | Degree |  |  | Contour Máy đo biên dạng |  |  |  |  | NG
153-2 | Chamferring angle Góc cạnh vát |  | 45 | -0.5 | 0.5 | Degree |  |  | Contour Máy đo biên dạng |  |  |  |  | NG
154 | Radius Bán kính | Specified tolerance Dung sai cụ thể | 6 | -0.1 | 0.1 | mm |  | ◇ | Contour Máy đo biên dạng |  |  |  |  | NG
155 | Length Chiều dài | Specified tolerance Dung sai cụ thể | 4.03 | -0.1 | 0.1 | mm |  | ◎ | Contour Máy đo biên dạng |  |  |  |  | NG
156 | Angle Góc | General tolerance Dung sai chung | 20 | -0.5 | 0.5 | Degree |  | ◎ | Contour Máy đo biên dạng |  |  |  |  | NG
157-1 | Roughness (Ra) Độ nhám (Ra) |  | 1.6 | -1.6 | 0 | μm |  | ◇ | Roughness tester Máy đo độ nhám |  |  |  |  | OK
157-2 | Roughness (Rz) Độ nhám (Rz) |  | 20 | -20 | 0 | μm |  | ◇ | Roughness tester Máy đo độ nhám |  |  |  |  | OK
158 | Profile of a surface Biên dạng mặt |  | 0.2 | -0.2 | 0 | mm |  | ◇ | CMM Máy đo 3D |  |  |  |  | OK
159 | Flatness Độ phẳng |  | 0.1 | -0.1 | 0 | mm |  | ◇ | CMM/ Thickness Máy đo 3D/ Thước lá |  |  |  |  | OK
160 | Length Chiều dài | Specified tolerance Dung sai cụ thể | 10.56 | -0.1 | 0.1 | mm |  |  | Contour Máy đo biên dạng |  |  |  |  | NG
161-1 | Chamferring angle Góc cạnh vát |  | 0.5 | -0.25 | 0.25 | Degree |  |  | Contour Máy đo biên dạng |  |  |  |  | NG
161-1 | Chamferring angle Góc cạnh vát |  | 45 | -0.5 | 0.5 | Degree |  |  | Contour Máy đo biên dạng |  |  |  |  | NG
161-2 | Chamferring angle Góc cạnh vát |  | 0.5 | -0.25 | 0.25 | Degree |  |  | Contour Máy đo biên dạng |  |  |  |  | NG
161-2 | Chamferring angle Góc cạnh vát |  | 45 | -0.5 | 0.5 | Degree |  |  | Contour Máy đo biên dạng |  |  |  |  | NG
162 | Diamater Đường kính | Specified tolerance Dung sai cụ thể | 95 | -0.2 | 0.2 | mm |  |  | CMM/ Caliper/ Micrometer Máy đo 3D/ Thước kẹp/ Panme |  |  |  |  | NG
163 | Postion Vị trí |  | 0.5 | -0.5 | 0 | mm |  |  | CMM Máy đo 3D |  |  |  |  | OK
(X) | Distance Khoảng cách |  | -12.08 |  |  | mm |  | ◇ | CMM Máy đo 3D |  |  |  |  | Δ
(Y) | Distance Khoảng cách |  | 112.92 |  |  | mm |  | ◇ | CMM Máy đo 3D |  |  |  |  | Δ
(Z) | Distance Khoảng cách |  | 9.12 |  |  | mm |  | ◇ | CMM Máy đo 3D |  |  |  |  | Δ
164 | Diamater Đường kính | Specified tolerance Dung sai cụ thể | 84.6 | -0.2 | 0.2 | mm |  | ◇ | CMM/ Caliper/ Micrometer Máy đo 3D/ Thước kẹp/ Panme |  |  |  |  | NG
165 | Concentricity Độ đồng tâm |  | 0.1 | -0.1 | 0 | mm |  | ◇ | CMM Máy đo 3D |  |  |  |  | OK
166 | Diamater Đường kính | Specified tolerance Dung sai cụ thể | 79.5 | -0.1 | 0.1 | mm |  | ◇ | CMM/ Caliper/ Micrometer Máy đo 3D/ Thước kẹp/ Panme |  |  |  |  | NG
167 | Concentricity Độ đồng tâm |  | 0.1 | -0.1 | 0 | mm |  | ◇ | CMM Máy đo 3D |  |  |  |  | OK
168 | Radius Bán kính |  | 0.5 | -0.5 | 0 | mm |  |  | Contour Máy đo biên dạng |  |  |  |  | OK
169 | Length Chiều dài | Specified tolerance Dung sai cụ thể | 9.5 | -0.1 | 0.1 | mm |  |  | Depth gages/ CMM/ Contour Thước đo sâu/Máy đo 3D/Máy đo biên dạng |  |  |  |  | NG
170 | Angle Góc | General tolerance Dung sai chung | 21 | -0.5 | 0.5 | Degree |  |  | Contour Máy đo biên dạng |  |  |  |  | NG
171-1 | Radius Bán kính |  | 2 | -0.25 | 0.25 | mm |  |  | Contour Máy đo biên dạng |  |  |  |  | NG
171-2 | Radius Bán kính |  | 2 | -0.25 | 0.25 | mm |  |  | Contour Máy đo biên dạng |  |  |  |  | NG
172 | Radius Bán kính |  | 0.5 | -0.25 | 0.25 | mm |  |  | Contour Máy đo biên dạng |  |  |  |  | NG
173-1 | Diamater Đường kính |  |  |  | 5.15 | mm |  |  | Go - No Go Gauge |  |  |  |  | OK
173-2 | Depth Độ sâu |  |  |  | 18.2 | mm |  |  | Go - No Go Gauge |  |  |  |  | OK
174 | Postion Vị trí |  | 0.25 | -0.25 | 0 | mm |  | ◇ | CMM Máy đo 3D |  |  |  |  | OK
(X) | Distance Khoảng cách |  | -54.35 |  |  | mm |  | ◇ | CMM Máy đo 3D |  |  |  |  | Δ
(Y) | Distance Khoảng cách |  | 45.45 |  |  | mm |  | ◇ | CMM Máy đo 3D |  |  |  |  | Δ
(Z) | Distance Khoảng cách |  | 20 |  |  | mm |  | ◇ | CMM Máy đo 3D |  |  |  |  | Δ
175-1 | Diamater Đường kính |  | 6.3 | -0.3 | 0.3 | mm |  |  | Contour Máy đo biên dạng |  |  |  |  | NG
175-2 | Angle Góc |  | 100 | -20 | 20 | Degree |  |  | Contour Máy đo biên dạng |  |  |  |  | NG
176-1 | Thread hole Lỗ ren | [6 empty] | ◇ | Thread gauge Dưỡng ren |  |  |  |  | OK
176-2 | Depth Độ sâu |  | 15.2 | 0 | 15.2 | mm |  | ◇ | Caliper + Thread gauge Thước kẹp + Dưỡng ren |  |  |  |  | NG
177-1 | Diamater Đường kính |  |  |  | 5.15 | mm |  |  | Go - No Go Gauge |  |  |  |  | OK
177-2 | Depth Độ sâu |  |  |  | 18.2 | mm |  |  | Go - No Go Gauge |  |  |  |  | OK
178 | Postion Vị trí |  | 0.25 | -0.25 | 0 | mm |  | ◇ | CMM Máy đo 3D |  |  |  |  | OK
(X) | Distance Khoảng cách |  | -16.05 |  |  | mm |  | ◇ | CMM Máy đo 3D |  |  |  |  | Δ
(Y) | Distance Khoảng cách |  | 20.84 |  |  | mm |  | ◇ | CMM Máy đo 3D |  |  |  |  | Δ
(Z) | Distance Khoảng cách |  | 176.37 |  |  | mm |  | ◇ | CMM Máy đo 3D |  |  |  |  | Δ
179-1 | Diamater Đường kính |  | 6.3 | -0.3 | 0.3 | mm |  |  | Contour Máy đo biên dạng |  |  |  |  | NG
179-2 | Angle Góc |  | 100 | -20 | 20 | Degree |  |  | Contour Máy đo biên dạng |  |  |  |  | NG
180-1 | Thread hole Lỗ ren | [6 empty] | ◇ | Thread gauge Dưỡng ren |  |  |  |  | OK
180-2 | Depth Độ sâu |  | 15.2 | 0 | 5 | mm |  | ◇ | Caliper + Thread gauge Thước kẹp + Dưỡng ren |  |  |  |  | NG
181 | Roughness (Ra) Độ nhám (Ra) |  | 1.6 | -1.6 | 0 | μm |  |  | Roughness tester Máy đo độ nhám |  |  |  |  | OK
182 | Profile of a surface Biên dạng mặt |  | 0.25 | -0.25 | 0 | mm |  |  | CMM Máy đo 3D |  |  |  |  | OK
183 | Profile of a surface Biên dạng mặt |  | 0.15 | -0.15 | 0 | mm |  |  | CMM Máy đo 3D |  |  |  |  | OK
184 | Flatness Độ phẳng |  | 0.05 | -0.05 | 0 | mm |  |  | CMM Máy đo 3D |  |  |  |  | OK
185 | Postion Vị trí |  | 0.25 | -0.25 | 0 | mm |  |  | CMM Máy đo 3D |  |  |  |  | OK with considering LMC
(X) | Distance Khoảng cách |  | -11.394 |  |  | mm |  | ◇ | CMM Máy đo 3D |  |  |  |  | Δ
(Y) | Distance Khoảng cách |  | -18.264 |  |  | mm |  | ◇ | CMM Máy đo 3D |  |  |  |  | Δ
(Z) | Distance Khoảng cách |  | -45.3 |  |  | mm |  | ◇ | CMM Máy đo 3D |  |  |  |  | Δ
186 | Diamater Đường kính | General tolerance Dung sai chung | 27 | -0.25 | 0.25 | mm |  |  | CMM Máy đo 3D |  |  |  |  | NG
187 | Length Chiều dài | Specified tolerance Dung sai cụ thể | 2.5 | -0.1 | 0.1 | mm |  |  | Depth gages/ Caliper/ CMM Thước đo sâu/ Thước kẹp/ Máy đo 3D |  |  |  |  | NG
188 | Length Chiều dài | Specified tolerance Dung sai cụ thể | 1.2 | -0.1 | 0.1 | mm |  |  | Depth gages Thước đo sâu |  |  |  |  | NG
189 | Postion Vị trí |  | 0.1 | -0.1 | 0 | mm |  |  | CMM Máy đo 3D |  |  |  |  | OK with considering LMC
190 | Diamater Đường kính | Specified tolerance Dung sai cụ thể | 21.6 | -0.1 | 0.1 | mm |  |  | CMM/ Caliper/ Micrometer Máy đo 3D/ Thước kẹp/ Panme |  |  |  |  | NG
191 | Postion Vị trí |  | 0.1 | -0.1 | 0 | mm |  |  | CMM Máy đo 3D |  |  |  |  | OK
192 | Diamater Đường kính | Specified tolerance Dung sai cụ thể | 19.2 | -0.1 | 0.1 | mm |  |  | CMM/ Caliper/ Micrometer Máy đo 3D/ Thước kẹp/ Panme |  |  |  |  | NG
193-1 | Chamferring angle Góc cạnh vát |  | 0.3 | -0.25 | 0.25 | Degree |  |  | Contour Máy đo biên dạng |  |  |  |  | NG
193-2 | Chamferring angle Góc cạnh vát |  | 45 | -0.5 | 0.5 | Degree |  |  | Contour Máy đo biên dạng |  |  |  |  | NG
194 | Radius Bán kính |  | 0.2 | -0.2 | 0 | mm |  |  | Contour Máy đo biên dạng |  |  |  |  | OK
195 | Radius Bán kính | General tolerance Dung sai chung | 0.5 | -0.25 | 0.25 | mm |  |  | Contour Máy đo biên dạng |  |  |  |  | NG
196 | Profile of a surface Biên dạng mặt |  | 0.15 | -0.15 | 0 | mm |  |  | CMM Máy đo 3D |  |  |  |  | OK
197-1 | Diamater Đường kính | Specified tolerance Dung sai cụ thể | 17 | -0.014 | 0.014 | mm |  | ◇ | Inside micrometer/ CMM Panme đo trong/ Máy đo 3D |  |  |  |  | NG
197-2 | Visual Ngoại quan | [6 empty] | ◇ | Eyes Mắt |  |  |  |  | OK
198 | Postion Vị trí |  | 0.25 | -0.25 | 0 | mm |  |  | CMM Máy đo 3D |  |  |  |  | OK
(X) | Distance Khoảng cách |  | -3.444 |  |  | mm |  | ◇ | CMM Máy đo 3D |  |  |  |  | Δ
(Y) | Distance Khoảng cách |  | 79.241 |  |  | mm |  | ◇ | CMM Máy đo 3D |  |  |  |  | Δ
(Z) | Distance Khoảng cách |  | 81.844 |  |  | mm |  | ◇ | CMM Máy đo 3D |  |  |  |  | Δ
- | Visual Ngoại quan | A/R 0.49 | [6 empty] | Eyes Mắt |  |  |  |  | OK
- | Air Leakage Testing | Acceptance 50 Sccm max | [5 empty] | ◎ | Airleakage Testing |  |  |  |  | OK
1. | DIMENSIONS ARE IN MILLIMETERS. UNLESS OTHERWISE SPECIFIED | [6 empty] | ◎ | - |  |  |  |  | OK
2. | TOLERANCES: 2 PLACE DECIMALS ...... ±0.25 ANGLES ................ ±0.5° DIAMETERS ............. | [6 empty] | ◎ | - |  |  |  |  | OK
3. | FEATURES: FILLET RADII .......... 0.60 SURFACE ROUGHNESS ..... Ra 3.2 | [6 empty] | ◎ | - |  |  |  |  | OK
4. | SURFACE TEXTURE PER ASME B46.1-2009 OR LATER & ISO 1302:2002 OR LATER. | [6 empty] | ◎ | - |  |  |  |  | OK
5. | REMOVE BURRS AND BREAK SHARP EDGES PER QCI-9310-020. | [6 empty] | ◎ | - |  |  |  |  | OK
| ENGRAVE LAST 4 DIGITS OF PART NUMBER AND DASH NUMBER. EXAMPLE: FOR MACHING P/N 856481-0001, ENGRAVE ONLY "6481-1" | [6 empty] | ◎ | - |  |  |  |  | OK
7. | INSPECT PER QCI-9310-024. LEAKAGE ALLOWANCES PER QCI-9310-024. | [6 empty] | ◎ | - |  |  |  |  | OK
8. | NUMBERED HEXAGON SYMBOLS IDENTIFY INSPECTABLE CHARACTERISTICS; NUMBERED DIAMOND SYMBOLS IDENTIFY CUSTOMER INTERFACE CHARACTERISTICS (CIC) AND NUMBERED DOUBLE CIRCLE SYMBOLS IDENTIFY KEY CHARACTERISTICS, ALL OF WHICH ARE CONTROLLED PER QCI-9310-190. | [6 empty] | ◎ | - |  |  |  |  | OK
9. | CLEANLINESS PER QCI-9310-122.: Weight: < 30mg and Length: < 2200µm | [6 empty] | ◎ | - |  |  |  |  | OK
10. | PART MUST BE QUALIFIED PER PS-001-001. | [6 empty] | ◎ | - |  |  |  |  | OK
11. | GLOBAL PROTO SOURCING REFERENCE DATA FOR FILE AND PREPRODUCTION RELEASE. ESTIMATED MACHINING SURFACE AREA: 34365 mm² CALCULATED FROM 3D MODEL OF 856481-0001 (REV -) | [6 empty] | ◎ | - |  |  |  |  | OK
| MACHINED DURING FIRST OPERATION WITHOUT RE-CLAMPING. | [6 empty] | ◎ | - |  |  |  |  | OK
13. | TIGHTLY PACKED CHIPS ACCEPTABLE IN BLIND TAPPED HOLES IF SPECIFIED MINIUM FULL THREAD DEPTH IS AVAILABLE. | [6 empty] | ◎ | - |  |  |  |  | OK
| "GO" GAGE FOR DATUM FEATURE "S" MUST REACH THIS DIMENSION. | [6 empty] | ◎ | - |  |  |  |  | OK
| DIMENSION AND TOLARANCE MUST BE VERIFIED BEFORE MACHINING CAST DATUMS. | [6 empty] | ◎ | - |  |  |  |  | OK
| ENGRAVE LAST 4 DIGITS OF PART NUMBER AND DASH NUMBER. EXAMPLE: FOR MACHING P/N 856481-0002, ENGRAVE ONLY "6481-2" | [6 empty] | ◎ | - |  |  |  |  | OK
| AREA FOR NOTE 16. MARKINGS. | [6 empty] | ◎ | - |  |  |  |  | OK
| AREA FOR SUPPLIER BATCH CODE. | [6 empty] | ◎ | - |  |  |  |  | OK
| CAST AREA LOCATION FOR CASTING PART NUMBER. | [6 empty] | ◎ | - |  |  |  |  | OK
| AREA FOR NOTE 6. MARKINGS. | [6 empty] | ◎ | - |  |  |  |  | OK
| CONTAINMENT BAND WALL THICKNESS 5.2 ±0.8 BETWEEN POINTS SHOWN. STARTING AT INTERSECTION OF RADIAL AND ENTRANCE WALL TO SECTION "TT" WALL. BLEND SMOOTHLY WITH ADJACENT WALLS. | [6 empty] | ◎ | - |  |  |  |  | OK
| BURST AND CONTAINMENT REFERENCE: REVERSE ROTATION VERSION OF RADIAL PASSAGE PART NUMBER IS 872469-0002 (0.40 A/R). | [6 empty] | ◎ | - |  |  |  |  | OK
| CASTING DIMENSIONS. | [6 empty] | ◎ | - |  |  |  |  | OK
| INLET PASSAGE SIZE AND SHAPE TO BE CONSTANT THIS DISTANCE. | [6 empty] | ◎ | - |  |  |  |  | OK
| CAST A/R NUMBER OF HOUSING ON INSIDE WALL. CHARACTERS TO BE RECESSED, LEGIBLE AND LOCATED WITHIN 15.0 OF INLET. | [6 empty] | ◎ | - |  |  |  |  | OK
| LOCATION OF TENSILE SPECIMEN PER IDM SPECIFICATION. | [6 empty] | ◎ | - |  |  |  |  | OK
| LOCATION OF HARDNESS TEST PER IDM SPECIFICATION, EITHER END OF CASTING SURFACE SHOWN. | [6 empty] | ◎ | - |  |  |  |  | OK
C8. | ALL DATUM LOCATIONS TO BE FREE OF POSITIVE PROJECTIONS. | [6 empty] | ◎ | - |  |  |  |  | OK
C7. | INSPECT PER QCI-9310-251 USING 3D MODEL OF EACH PART NUMBER. | [6 empty] | ◎ | - |  |  |  |  | OK
C6. | INSPECT PER QCI-9310-024. | [6 empty] | ◎ | - |  |  |  |  | OK
C5.
C4. | SURFACE TEXTURE PER ASME B46.1-2009 OR LATER & ISO 1302:2002 OR LATER. | [6 empty] | ◎ | - |  |  |  |  | OK
C3. | SURFACE ROUGHNESS........................................PER QCI-9310-024 | [6 empty] | ◎ | - |  |  |  |  | OK
| 3D MODEL GEOMETRY IS BASIC: GENERAL TOLERANCE ........................ DRAFT ANGLES ..................................................3°MAX WALL THICKNESS AROUND GAS PASSAGE .....4.2±0.8 | [6 empty] | ◎ | - |  |  |  |  | OK
C1. | DIMENSIONS ARE IN MILLIMETERS. UNLESS OTHERWISE SPECIFIED | [6 empty] | ◎ | - |  |  |  |  | OK
Casting 鑄物
Machining 加工品
Prototype
Mass production
12.
15.
14.
C17.
C16.
C15.
C13.
C12.
C11.
C10.
C9.
C2.
6.
C14.
16.
C18.
C19.
Note on H7: phuccan sale: Điền ô này trước để lấy thông tin